## Напл №1
ТЕХНОЭЛАСТ - СБС-модифицированный кровельный и гидроизоляционный материал повышенной надежности
Гибкость на брусе радиусом 10 мм -25 С.Температура размягчения (КиШ) +110 С |  |  | Срок службы 25-30 лет
Марка материала | Цена за м2 | Основа | Размер рулона
площадь
Техноэласт ХПП 3,0мм (3,7 кг/м2) | 104.03 | стеклохолст | 10 м2 (10х1)
Техноэласт ЭПП 4,0 мм (4,6 кг/м2) | 148.18 | полиэстер | 10 м2 (10х1)
Техноэласт ТКП 4,2 мм (5,0 кг/м2) сл. серый | 171.8 | стеклоткань | 10 м2 (10х1)
Техноэласт ЭКП 4,2 мм (5,0 кг/м2) сл. серый | 169.83 | полиэстер | 10 м2 (10х1)
УНИФЛЕКС - СБС-модифицированный кровельный и гидроизоляционный материал общего назначения
Гибкость на брусе радиусом 25 мм -20 С. Температура размягчения +100 С |  |  | Срок службы 15-20 лет
Марка материала | Цена за м2 | Основа | Размер рулона
площадь
Унифлекс ХПП 2,8 мм (3,5 кг/м2) | 95.71 | стеклохолст | 10 м2 (10х1)
Унифлекс ТПП 2,8 мм (3,5 кг/м2) | 128.33 | стеклоткань | 10 м2 (10х1)
Унифлекс ЭПП 2,8 мм (3,5 кг/м2) | 122.41 | полиэстер | 10 м2 (10х1)
Унифлекс ХКП 3,8 мм (4,8 кг/м2) гр. зелен. | 114.16 | стеклохолст | 10 м2 (10х1)
Унифлекс ТКП 3,8 мм (4,8 кг/м2) гр. зелен. | 148.62 | стеклоткань | 10 м2 (10х1)
Унифлекс ЭКП 3,8 мм (4,8 кг/м2) гр. зелен. | 141.75 | полиэстер | 10 м2 (10х1)
БИПОЛЬ - СБС-модифицированный кровельный и гидроизоляционный материал общего назначения,
Гибкость на брусе радиусом 25 мм -15 С. Температура размягчения +100 С. Срок службы до 10 лет
Марка материала | Цена за м2 | Основа | Размер рулона
площадь
Биполь ХПП (3,0 кг/м2) | 72.22 | стеклохолст | 15 м2 (15х1)
Биполь ТПП (3,0 кг/м2) | 98.06 | стеклоткань | 15 м2 (15х1)
Биполь ЭПП (3,0 кг/м2) | 93.53 | полиэстер | 15 м2 (15х1)
Биполь ХКП (4,0 кг/м2) гр.серый | 80.13 | стеклохолст | 10 м2 (10х1)
Биполь ТКП (4,0 кг/м2) гр.серый | 106.6 | стеклоткань | 10 м2 (10х1)
Биполь ЭКП (4,0 кг/м2) гр.серый | 102 | полиэстер | 10 м2 (10х1)
БИКРОЭЛАСТ- Многофункциональный полимерно-битумный кровельный и гидроизоляционный материал
Гибкость на брусе радиусом 25 мм -10 С. Температура размягчения +85 С. Срок службы до 10 лет
Марка материала | Цена за м2 | Основа | Размер рулона
площадь
Бикроэласт ХПП (3,0 кг/м2) | 60.11 | стеклохолст | 15 м2 (15х1)
Бикроэласт ТПП (3,0 кг/м2) | 88.91 | стеклоткань | 15 м2 (15х1)
Бикроэласт ЭПП (3,0 кг/м2) | 84.86 | полиэстер | 15 м2 (15х1)
Бикроэласт ХКП (4,0 кг/м2) гр.серый | 70.95 | стеклохолст | 10 м2 (10х1)
Бикроэласт ТКП (4,0 кг/м2) гр.серый | 97.89 | стеклоткань | 10 м2 (10х1)
Бикроэласт ЭКП (4,0 кг/м2) гр.серый | 93.5 | полиэстер | 10 м2 (10х1)
ЛИНОКРОМ - Многофункциональный битумный кровельный и гидроизоляционный материал общего назначения,
Гибкость на брусе радиусом 25 мм -3 С. Температура размягчения +95 С. Срок службы 10-15 лет
Марка материала | Цена за м2 | Основа | Размер рулона
площадь
Линокром ХПП 2,7 мм (3,0 кг/м2) | 55.74 | стеклохолст | 15 м2 (15х1)
Линокром ТПП 2,7 мм (3,0 кг/м2) | 79.97 | стеклоткань | 15 м2 (15х1)
Линокром ТКП 3,7 мм (4,0 кг/м2) гр.серый | 90.18 | стеклохолст | 10 м2 (10х1)
Линокром ХКП 3,7 мм (4,0 кг/м2) гр.серый | 66 | стеклоткань | 10 м2 (10х1)
БИКРОСТ - Многофункциональный битумный кровельный и гидроизоляционный материал общего назначения,
Гибкость на брусе радиусом 25 мм 0 С. Температура размягчения +95 С.
Марка материала | Цена за м2 | Основа | Размер рулона
площадь
Бикрост ХПП (3,0 кг/м2) | 59.13 | стеклохолст | 15 м2 (15х1)
Бикрост ТПП (3,0 кг/м2) | 79.16 | стеклоткань | 15 м2 (15х1)
Бикрост ЭПП (3,0 кг/м2) | 75.59 | полиэстер | 15 м2 (15х1)
Бикрост ХКП (4,0 кг/м2) гр.серый | 70 | стеклохолст | 10 м2 (10х1)
Бикрост ТКП (4,0 кг/м2) гр.серый | 89.47 | стеклоткань | 10 м2 (10х1)
Бикрост ЭКП (4,0 кг/м2) гр.серый | 85.46 | полиэстер | 10 м2 (10х1)
Все предлагаемые материалы имеют необходимые сертификаты
Цены на продукцию указаны при условии 100% предоплаты и самовывоза
Ждем Вас с ПН-ПТ с 9-00 до 18-00 без перерыва на обед
ПРАЙС ЛИСТ №1 На кровельные и гидроизоляционные материалы Лист 1 из 22. Действует с 01.02.2008 г. ООО "Торговый Дом "Теплов и Сухов" Адрес: г. Пермь, ул. Рязанская, 19 Телефон/Факс (342) 290-34-90,228-70-08 E-mail: td@teplov.ru, WEB www.teplov.ru Магазин: г. Пермь, ул. Героев Хасана, 34 ТЦ "Чкаловский" Телефон/Факс (342) 290-71-33;215-52-38
ПРАЙС ЛИСТ №1 На кровельные и гидроизоляционные материалы Лист 1 из 24. Действует с 14.04.2008 г. ООО "Торговый Дом "Теплов и Сухов" Адрес: г. Пермь, ул. Рязанская, 19 Телефон/Факс (342) 290-34-90,228-70-08 E-mail: td@teplov.ru, WEB www.teplov.ru Магазин: г. Пермь, ул. Героев Хасана, 34 ТЦ "Чкаловский" Телефон/Факс (342) 290-71-33;215-52-38
ПРАЙС ЛИСТ №1 на 15.04.2012 г. ООО Неон, 456000, Челябинск, Свердловский тракт 2, (351)737 53 25 (351)271 86 22 e-mail profnastil74@mail.ru partner.00@list.ru

## Напл №2
ТЕХНОЭЛАСТ МОСТ Б - для гидроизоляция на пролетных строениях мостовых сооружений с железобетонной плитой проезжей части, бетонных мостов, тоннелей
ТЕХНОЭЛАСТ МОСТ С для устройства защитно-сцепляющего слоя ортотропной плиты на стальных мостах и металлоконструкций
Гибкость на брусе радиусом 10 мм не выше -25 С.Теплостойкость +100/+140 С
Марка материала | Цена за м2 | Основа | Размер рулона
площадь
ТехноэластМост Б | 199 | полиэстер | 8 м2 (8х1)
ТехноэластМост С | 242 | полиэстер | 8 м2 (8х1)
ТЕХНОЭЛАСТ СОЛО -материалы для устройства однослойных кровель без применения открытого пламени.
Техноэласт С Самоклеющийся материал, для монтажа достаточно снять защитную пленку и приклеить его на подготовленную в т.ч. и деревянную поверхность. Работы должны производиться при температуре не менее + 5 С.
Техноэласт Соло Материал может быть уложен путем механического способа крепления или укладки на горячую мастику. Монтируется в широком диапазоне температур, возможна работа в холодную и дождливую погоду.
Гибкость на брусе радиусом 10 мм не выше -25 С.Теплостойкость +100 С
Марка материала | Цена за м2 | Основа | Размер рулона
площадь
Техноэласт Соло ЭКМ | 232 | полиэстер | 8 м2 (8х1)
ТЕХНОЭЛАСТ "ФИКС" ЭПМ Устройство нижнего, механически фиксируемого (свободно лежащего, не наплавленного) слоя в двухслойных кровельных системах. Нет необходимости в изготовлении стяжки
Гибкость на брусе радиусом 10 мм -25 С.Теплостойкость +100 С
Марка материала | Цена за м2 | Основа | Размер рулона
площадь
Техноэласт Фикс ЭПМ | 145 | полиэстер | 10 м2 (10х1)
УНИФЛЕКС ВЕНТ - материалы для устройства "дышаших" кровель
Гибкость на брусе радиусом 10/25 мм не выше -25/ -20 С.Теплостойкость +100/+95 С
Марка материала | Цена за м2 | Основа | Размер рулона
площадь
Унифлекс Вент ЭПВ | 127 | полиэстер | 10 м2 (10х1)
ТЕХНОЭЛАСТ ПЛАМЯ-СТОП - материал для устройства кровель в условиях повышенной пожарной опасности
Гибкость на брусе радиусом 25 мм -20 С.Теплостойкость +100 С
Марка материала | Цена за м2 | Основа | Размер рулона
площадь
ТЕХНОЭЛАСТ ПЛАМЯ-СТОП ЭКП (сл серый) | 167 | полиэстер | 10 м2 (10х1)
Все предлагаемые материалы имеют необходимые сертификаты
Цены на продукцию указаны при условии 100% предоплаты и самовывоза
Ждем Вас с ПН-ПТ с 9-00 до 18-00 без перерыва на обед
ПРАЙС ЛИСТ №2 На кровельные и гидроизоляционные материалы Лист 2 из 22. Действует с 14.01.2008г. ООО "Торговый Дом "Теплов и Сухов" Адрес г. Пермь, ул. Рязанская, 19 Телефон/Факс (342) 290-34-90;228-70-08 E-mail: td@teplov.ru, WEB www.teplov.ru Магазин: г. Пермь, ул. Героев Хасана, 34 ТЦ "Чкаловский" Телефон/Факс (342) 290-71-33;215-52-38
ПРАЙС ЛИСТ №2 ООО Неон, 456000, Челябинск, Свердловский тракт,2 (351)737 53 25 (351)271 86 22 e-mail profnastil74@mail.ru partner.00@list.ru

## Джут спец №3
"Лен-джут"/Производства России/ толщина 4-6 мм
Экологически чистый материал из натуральных волокон джута (80%) и льна (20%)
Плотность от 350 до 500г.м2 Полотно иглопробивное утеплительное
| Марка материала | Ед. измерения | Размер | Цена, руб/ед
| Утеплитель иглопробивной Джут 100 мм (1 меш=7 рул=140 м.п). толщ 4-6 мм | м.п. | 1 рул=20 м.п | 11.5
| Утеплитель иглопробивной Джут 125 мм (1 меш=6 рул=120 м.п). толщ 4-6 мм | м.п. | 1 рул=20 м.п | 12.65
| Утеплитель иглопробивной Джут 150 мм (1 меш=5 рул=100 м.п). толщ 4-6 мм | м.п. | 1 рул=20 м.п | 14.38
| Утеплитель иглопробивной Джут 200 мм (1 меш=4 рул=80 м.п). толщ 4-6 мм | м.п. | 1 рул=20 м.п | 17.25
"Лен-джут" / Производства России/ толщина 8-10 мм
| Марка материала | Ед. измерения | Размер | Цена, руб/ед
| Утеплитель иглопробивной Джут 100 мм толщ 8-10 мм | м.п. | 1 рул=20 м.п | 14.38
| Утеплитель иглопробивной Джут 125 мм толщ 8-10 мм | м.п. | 1 рул=20 м.п | 16.1
| Утеплитель иглопробивной Джут 150 мм Толщ 8-10 мм | м.п. | 1 рул=20 м.п | 18.97
| Утеплитель иглопробивной Джут 200 ммТолщ 8-10 мм | м.п. | 1 рул=20 м.п | 23
Все предлагаемые материалы имеют необходимые сертификаты
Цены на продукцию указаны при условии 100% предоплаты и самовывоза
Ждем Вас с ПН-ПТ с 9-00 до 18-00 без перерыва на обед

## маты
Материалы для теплоизоляции АКСИ
Маты прошивные М-75 ГОСТ 21880-94
Марка материала | Производитель | Ед. изм. | Цена, руб/ед. | Площадь, м2 | Размер
М1-75 прошивной мат, б/обкладки | АКСИ | м3 | 1826 | 12,00-16,00 | 2000х1000х50-100
М2 -1-75 прошивной мат, с обкладкой металлической сеткой с одной стороны | АКСИ | м3 | 3360 | 12,00-16,00 | 2000х1000х50
М2 -1-75 прошивной мат, с обкладкой металлической сеткой с одной стороны | АКСИ | м3 | 3038 | 12,00-16,00 | 2000х1000х60
М2 -1-75 прошивной мат, с обкладкой металлической сеткой с одной стороны | АКСИ | м3 | 2804 | 12,00-16,00 | 2000х1000х70
М2 -1-75 прошивной мат, с обкладкой металлической сеткой с одной стороны | АКСИ | м3 | 2629 | 12,00-16,00 | 2000х1000х80
М2 -1-75 прошивной мат, с обкладкой металлической сеткой с одной стороны | АКСИ | м3 | 2539 | 12,00-16,00 | 2000х1000х90
М2 -1-75 прошивной мат, с обкладкой металлической сеткой с одной стороны | АКСИ | м3 | 2424 | 12,00-16,00 | 2000х1000х100
М2 -2-75 прошивной мат, с обкладкой металлической сеткой с двух сторон | АКСИ | м3 | 4813 | 12,00-16,00 | 2000х1000х50
М2 -2-75 прошивной мат, с обкладкой металлической сеткой с двух сторон | АКСИ | м3 | 4248 | 12,00-16,00 | 2000х1000х60
М2 -2-75 прошивной мат, с обкладкой металлической сеткой с двух сторон | АКСИ | м3 | 3843 | 12,00-16,00 | 2000х1000х70
М2 -2-75 прошивной мат, с обкладкой металлической сеткой с двух сторон | АКСИ | м3 | 3539 | 12,00-16,00 | 2000х1000х80
М2 -2-75 прошивной мат, с обкладкой металлической сеткой с двух сторон | АКСИ | м3 | 3301 | 12,00-16,00 | 2000х1000х90
М2 -2-75 прошивной мат, с обкладкой металлической сеткой с двух сторон | АКСИ | м3 | 3109 | 12,00-16,00 | 2000х1000х100
М3 -1-75 прошивной мат, с обкладкой стеклотканью с одной стороны | АКСИ | м3 | 3377 | 12,00-16,00 | 2000х1000х50
М3 -1-75 прошивной мат, с обкладкой стеклотканью с одной стороны | АКСИ | м3 | 3051 | 12,00-16,00 | 2000х1000х60
М3 -1-75 прошивной мат, с обкладкой стеклотканью с одной стороны | АКСИ | м3 | 2506 | 12,00-16,00 | 2000х1000х70
М3 -1-75 прошивной мат, с обкладкой стеклотканью с одной стороны | АКСИ | м3 | 2639 | 12,00-16,00 | 2000х1000х80
М3 -1-75 прошивной мат, с обкладкой стеклотканью с одной стороны | АКСИ | м3 | 2501 | 12,00-16,00 | 2000х1000х90
М3 -1-75 прошивной мат, с обкладкой стеклотканью с одной стороны | АКСИ | м3 | 2388 | 12,00-16,00 | 2000х1000х100
М3 -2-75 прошивной мат, с обкладкой стеклотканью с двух сторон | АКСИ | м3 | 4847 | 12,00-16,00 | 2000х1000х50
М3 -2-75 прошивной мат, с обкладкой стеклотканью с двух сторон | АКСИ | м3 | 4275 | 12,00-16,00 | 2000х1000х60
М3 -2-75 прошивной мат, с обкладкой стеклотканью с двух сторон | АКСИ | м3 | 3935 | 12,00-16,00 | 2000х1000х70
М3 -2-75 прошивной мат, с обкладкой стеклотканью с двух сторон | АКСИ | м3 | 3690 | 12,00-16,00 | 2000х1000х80
М3 -2-75 прошивной мат, с обкладкой стеклотканью с двух сторон | АКСИ | м3 | 3377 | 12,00-16,00 | 2000х1000х90
М3 -2-75 прошивной мат, с обкладкой стеклотканью с двух сторон | АКСИ | м3 | 3180 | 12,00-16,00 | 2000х1000х100
Маты прошивные М-100 ГОСТ 21880-94
Марка материала | Производитель | Ед. изм. | Цена, руб/ед. | Площадь, м2 | Размер
М1-100 прошивной мат, б/обкладки | АКСИ | м3 | 2234 | 12,00-16,00 | 2000х1000х50-100
М2 -1-100 прошивной мат, с обкладкой металлической сеткой с одной стороны | АКСИ | м3 | 3795 | 12,00-16,00 | 2000х1000х50
М2 -1-100 прошивной мат, с обкладкой металлической сеткой с одной стороны | АКСИ | м3 | 3467 | 12,00-16,00 | 2000х1000х60
М2 -1-100 прошивной мат, с обкладкой металлической сеткой с одной стороны | АКСИ | м3 | 3230 | 12,00-16,00 | 2000х1000х70
М2 -1-100 прошивной мат, с обкладкой металлической сеткой с одной стороны | АКСИ | м3 | 3053 | 12,00-16,00 | 2000х1000х80
М2 -1-100 прошивной мат, с обкладкой металлической сеткой с одной стороны | АКСИ | м3 | 2912 | 12,00-16,00 | 2000x1000x90
М2 -1-100 прошивной мат, с обкладкой металлической сеткой с одной стороны | АКСИ | м3 | 2799 | 12,00-16,00 | 2000x1000x100
М2 -2-100 прошивной мат, с обкладкой металлической сеткой с двух сторон | АКСИ | м3 | 5275 | 12,00-16,00 | 2000x1000x50
М2 -2-100 прошивной мат, с обкладкой металлической сеткой с двух сторон | АКСИ | м3 | 4698 | 12,00-16,00 | 2000x1000x60
М2 -2-100 прошивной мат, с обкладкой металлической сеткой с двух сторон | АКСИ | м3 | 4287 | 12,00-16,00 | 2000х1000х70
М2 -2-100 прошивной мат, с обкладкой металлической сеткой с двух сторон | АКСИ | м3 | 3979 | 12,00-16,00 | 2000х1000х80
М2 -2-100 прошивной мат, с обкладкой металлической сеткой с двух сторон | АКСИ | м3 | 3736 | 12,00-16,00 | 2000х1000х90
М2 -2-100 прошивной мат, с обкладкой металлической сеткой с двух сторон | АКСИ | м3 | 3540 | 12,00-16,00 | 2000х1000х100
М3 -1-100 прошивной мат, с обкладкой стеклотканью с одной стороны | АКСИ | м3 | 3813 | 12,00-16,00 | 2000х1000х50
М3 -1-100 прошивной мат, с обкладкой стеклотканью с одной стороны | АКСИ | м3 | 3481 | 12,00-16,00 | 2000x1000x60
М3 -1-100 прошивной мат, с обкладкой стеклотканью с одной стороны | АКСИ | м3 | 3241 | 12,00-16,00 | 2000x1000x70
М3 -1-100 прошивной мат, с обкладкой стеклотканью с одной стороны | АКСИ | м3 | 3062 | 12,00-16,00 | 2000x1000x80
М3 -1-100 прошивной мат, с обкладкой стеклотканью с одной стороны | АКСИ | м3 | 2922 | 12,00-16,00 | 2000x1000x90
М3 -1-100 прошивной мат, с обкладкой стеклотканью с одной стороны | АКСИ | м3 | 2807 | 12,00-16,00 | 2000х1000х100
М3 -2-100 прошивной мат, с обкладкой стеклотканью с двух сторон | АКСИ | м3 | 5292 | 12,00-16,00 | 2000х1000х50
М3 -2-100 прошивной мат, с обкладкой стеклотканью с двух сторон | АКСИ | м3 | 4715 | 12,00-16,00 | 2000х1000х60
М3 -2-100 прошивной мат, с обкладкой стеклотканью с двух сторон | АКСИ | м3 | 4298 | 12,00-16,00 | 2000х1000х70
М3 -2-100 прошивной мат, с обкладкой стеклотканью с двух сторон | АКСИ | м3 | 3987 | 12,00-16,00 | 2000х1000х80
М3 -2-100 прошивной мат, с обкладкой стеклотканью с двух сторон | АКСИ | м3 | 3743 | 12,00-16,00 | 2000x1000x90
М3 -2-100 прошивной мат, с обкладкой стеклотканью с двух сторон | АКСИ | м3 | 3546 | 12,00-16,00 | 2000x1000x100
Маты прошивные М-125 ГОСТ 21880-94
Марка материала | Производитель | Ед. изм. | Цена, руб/ед. | Площадь, м2 | Размер
М1-125 прошивной мат, б/обкладки | АКСИ | м3 | 2668 | 12,00-16,00 | 2000х1000х50-100
М2 -1-125 прошивной мат, с обкладкой металлической сеткой с одной стороны | АКСИ | м3 | 3849 | 12,00-16,00 | 2000х1000х50
М2 -1-125 прошивной мат, с обкладкой металлической сеткой с одной стороны | АКСИ | м3 | 3865 | 12,00-16,00 | 2000х1000х60
М2 -1-125 прошивной мат, с обкладкой металлической сеткой с одной стороны | АКСИ | м3 | 3628 | 12,00-16,00 | 2000х1000х70
М2 -1-125 прошивной мат, с обкладкой металлической сеткой с одной стороны | АКСИ | м3 | 3450 | 12,00-16,00 | 2000х1000х80
М2 -1-125 прошивной мат, с обкладкой металлической сеткой с одной стороны | АКСИ | м3 | 3310 | 12,00-16,00 | 2000x1000x90
М2 -1-125 прошивной мат, с обкладкой металлической сеткой с одной стороны | АКСИ | м3 | 3197 | 12,00-16,00 | 2000x1000x100
М2 -2-125 прошивной мат, с обкладкой металлической сеткой с двух сторон | АКСИ | м3 | 5672 | 12,00-16,00 | 2000x1000x50
М2 -2-125 прошивной мат, с обкладкой металлической сеткой с двух сторон | АКСИ | м3 | 5096 | 12,00-16,00 | 2000x1000x60
М2 -2-125 прошивной мат, с обкладкой металлической сеткой с двух сторон | АКСИ | м3 | 4685 | 12,00-16,00 | 2000х1000х70
М2 -2-125 прошивной мат, с обкладкой металлической сеткой с двух сторон | АКСИ | м3 | 4377 | 12,00-16,00 | 2000х1000х80
М2 -2-125 прошивной мат, с обкладкой металлической сеткой с двух сторон | АКСИ | м3 | 4135 | 12,00-16,00 | 2000х1000х90
М2 -2-125 прошивной мат, с обкладкой металлической сеткой с двух сторон | АКСИ | м3 | 3939 | 12,00-16,00 | 2000х1000х100
М3 -1-125 прошивной мат, с обкладкой стеклотканью с одной стороны | АКСИ | м3 | 4211 | 12,00-16,00 | 2000х1000х50
М3 -1-125 прошивной мат, с обкладкой стеклотканью с одной стороны | АКСИ | м3 | 3879 | 12,00-16,00 | 2000x1000x60
М3 -1-125 прошивной мат, с обкладкой стеклотканью с одной стороны | АКСИ | м3 | 3640 | 12,00-16,00 | 2000x1000x70
М3 -1-125 прошивной мат, с обкладкой стеклотканью с одной стороны | АКСИ | м3 | 3460 | 12,00-16,00 | 2000x1000x80
М3 -1-125 прошивной мат, с обкладкой стеклотканью с одной стороны | АКСИ | м3 | 3320 | 12,00-16,00 | 2000x1000x90
М3 -1-125 прошивной мат, с обкладкой стеклотканью с одной стороны | АКСИ | м3 | 3206 | 12,00-16,00 | 2000х1000х100
М3 -2-125 прошивной мат, с обкладкой стеклотканью с двух сторон | АКСИ | м3 | 5706 | 12,00-16,00 | 2000х1000х50
М3 -2-125 прошивной мат, с обкладкой стеклотканью с двух сторон | АКСИ | м3 | 5125 | 12,00-16,00 | 2000х1000х60
М3 -2-125 прошивной мат, с обкладкой стеклотканью с двух сторон | АКСИ | м3 | 4710 | 12,00-16,00 | 2000х1000х70
М3 -2-125 прошивной мат, с обкладкой стеклотканью с двух сторон | АКСИ | м3 | 4397 | 12,00-16,00 | 2000х1000х80
М3 -2-125 прошивной мат, с обкладкой стеклотканью с двух сторон | АКСИ | м3 | 4152 | 12,00-16,00 | 2000x1000x90
М3 -2-125 прошивной мат, с обкладкой стеклотканью с двух сторон | АКСИ | м3 | 3956 | 12,00-16,00 | 2000x1000x100
Маты прошивные М-75 ТУ 5762-005-05800515-2011
Марка материала | Производитель | Ед. изм. | Цена, руб/ед. | Площадь, м2 | Размер
М1-75 прошивной мат, б/обкладки | АКСИ | м3 | 1689 | 12,00-16,00 | 2000х1000х50-100
М2 -1-75 прошивной мат, с обкладкой металлической сеткой с одной стороны | АКСИ | м3 | 3108 | 12,00-16,00 | 2000х1000х50
М2 -1-75 прошивной мат, с обкладкой металлической сеткой с одной стороны | АКСИ | м3 | 2809 | 12,00-16,00 | 2000х1000х60
М2 -1-75 прошивной мат, с обкладкой металлической сеткой с одной стороны | АКСИ | м3 | 2593 | 12,00-16,00 | 2000х1000х70
М2 -1-75 прошивной мат, с обкладкой металлической сеткой с одной стороны | АКСИ | м3 | 2432 | 12,00-16,00 | 2000х1000х80
М2 -1-75 прошивной мат, с обкладкой металлической сеткой с одной стороны | АКСИ | м3 | 2305 | 12,00-16,00 | 2000х1000х90
М2 -1-75 прошивной мат, с обкладкой металлической сеткой с одной стороны | АКСИ | м3 | 2202 | 12,00-16,00 | 2000х1000х100
М2 -2-75 прошивной мат, с обкладкой металлической сеткой с двух сторон | АКСИ | м3 | 4452 | 12,00-16,00 | 2000х1000х50
М2 -2-75 прошивной мат, с обкладкой металлической сеткой с двух сторон | АКСИ | м3 | 3929 | 12,00-16,00 | 2000х1000х60
М2 -2-75 прошивной мат, с обкладкой металлической сеткой с двух сторон | АКСИ | м3 | 3554 | 12,00-16,00 | 2000х1000х70
М2 -2-75 прошивной мат, с обкладкой металлической сеткой с двух сторон | АКСИ | м3 | 3272 | 12,00-16,00 | 2000х1000х80
М2 -2-75 прошивной мат, с обкладкой металлической сеткой с двух сторон | АКСИ | м3 | 3053 | 12,00-16,00 | 2000х1000х90
М2 -2-75 прошивной мат, с обкладкой металлической сеткой с двух сторон | АКСИ | м3 | 2876 | 12,00-16,00 | 2000х1000х100
М3 -1-75 прошивной мат, с обкладкой стеклотканью с одной стороны | АКСИ | м3 | 3123 | 12,00-16,00 | 2000х1000х50
М3 -1-75 прошивной мат, с обкладкой стеклотканью с одной стороны | АКСИ | м3 | 2822 | 12,00-16,00 | 2000х1000х60
М3 -1-75 прошивной мат, с обкладкой стеклотканью с одной стороны | АКСИ | м3 | 2604 | 12,00-16,00 | 2000х1000х70
М3 -1-75 прошивной мат, с обкладкой стеклотканью с одной стороны | АКСИ | м3 | 2440 | 12,00-16,00 | 2000х1000х80
М3 -1-75 прошивной мат, с обкладкой стеклотканью с одной стороны | АКСИ | м3 | 2313 | 12,00-16,00 | 2000х1000х90
М3 -1-75 прошивной мат, с обкладкой стеклотканью с одной стороны | АКСИ | м3 | 2209 | 12,00-16,00 | 2000х1000х100
М3 -2-75 прошивной мат, с обкладкой стеклотканью с двух сторон | АКСИ | м3 | 4483 | 12,00-16,00 | 2000х1000х50
М3 -2-75 прошивной мат, с обкладкой стеклотканью с двух сторон | АКСИ | м3 | 3954 | 12,00-16,00 | 2000х1000х60
М3 -2-75 прошивной мат, с обкладкой стеклотканью с двух сторон | АКСИ | м3 | 3577 | 12,00-16,00 | 2000х1000х70
М3 -2-75 прошивной мат, с обкладкой стеклотканью с двух сторон | АКСИ | м3 | 3293 | 12,00-16,00 | 2000х1000х80
М3 -2-75 прошивной мат, с обкладкой стеклотканью с двух сторон | АКСИ | м3 | 3070 | 12,00-16,00 | 2000х1000х90
М3 -2-75 прошивной мат, с обкладкой стеклотканью с двух сторон | АКСИ | м3 | 2892 | 12,00-16,00 | 2000х1000х100
Маты прошивные М-100 ТУ 5762-005-05800515-2011
Марка материала | Производитель | Ед. изм. | Цена, руб/ед. | Площадь, м2 | Размер
М1-100 прошивной мат, б/обкладки | АКСИ | м3 | 2030 | 12,00-16,00 | 2000х1000х50-100
М2 -1-100 прошивной мат, с обкладкой металлической сеткой с одной стороны | АКСИ | м3 | 3451 | 12,00-16,00 | 2000х1000х50
М2 -1-100 прошивной мат, с обкладкой металлической сеткой с одной стороны | АКСИ | м3 | 3152 | 12,00-16,00 | 2000х1000х60
М2 -1-100 прошивной мат, с обкладкой металлической сеткой с одной стороны | АКСИ | м3 | 2935 | 12,00-16,00 | 2000х1000х70
М2 -1-100 прошивной мат, с обкладкой металлической сеткой с одной стороны | АКСИ | м3 | 2773 | 12,00-16,00 | 2000х1000х80
М2 -1-100 прошивной мат, с обкладкой металлической сеткой с одной стороны | АКСИ | м3 | 2773 | 12,00-16,00 | 2000x1000x90
М2 -1-100 прошивной мат, с обкладкой металлической сеткой с одной стороны | АКСИ | м3 | 2543 | 12,00-16,00 | 2000x1000x100
М2 -2-100 прошивной мат, с обкладкой металлической сеткой с двух сторон | АКСИ | м3 | 4794 | 12,00-16,00 | 2000x1000x50
М2 -2-100 прошивной мат, с обкладкой металлической сеткой с двух сторон | АКСИ | м3 | 4271 | 12,00-16,00 | 2000x1000x60
М2 -2-100 прошивной мат, с обкладкой металлической сеткой с двух сторон | АКСИ | м3 | 3897 | 12,00-16,00 | 2000х1000х70
М2 -2-100 прошивной мат, с обкладкой металлической сеткой с двух сторон | АКСИ | м3 | 3615 | 12,00-16,00 | 2000х1000х80
М2 -2-100 прошивной мат, с обкладкой металлической сеткой с двух сторон | АКСИ | м3 | 3395 | 12,00-16,00 | 2000х1000х90
М2 -2-100 прошивной мат, с обкладкой металлической сеткой с двух сторон | АКСИ | м3 | 3218 | 12,00-16,00 | 2000х1000х100
М3 -1-100 прошивной мат, с обкладкой стеклотканью с одной стороны | АКСИ | м3 | 3466 | 12,00-16,00 | 2000х1000х50
М3 -1-100 прошивной мат, с обкладкой стеклотканью с одной стороны | АКСИ | м3 | 3164 | 12,00-16,00 | 2000x1000x60
М3 -1-100 прошивной мат, с обкладкой стеклотканью с одной стороны | АКСИ | м3 | 2946 | 12,00-16,00 | 2000x1000x70
М3 -1-100 прошивной мат, с обкладкой стеклотканью с одной стороны | АКСИ | м3 | 2784 | 12,00-16,00 | 2000x1000x80
М3 -1-100 прошивной мат, с обкладкой стеклотканью с одной стороны | АКСИ | м3 | 2655 | 12,00-16,00 | 2000x1000x90
М3 -1-100 прошивной мат, с обкладкой стеклотканью с одной стороны | АКСИ | м3 | 2551 | 12,00-16,00 | 2000х1000х100
М3 -2-100 прошивной мат, с обкладкой стеклотканью с двух сторон | АКСИ | м3 | 4811 | 12,00-16,00 | 2000х1000х50
М3 -2-100 прошивной мат, с обкладкой стеклотканью с двух сторон | АКСИ | м3 | 4286 | 12,00-16,00 | 2000х1000х60
М3 -2-100 прошивной мат, с обкладкой стеклотканью с двух сторон | АКСИ | м3 | 3907 | 12,00-16,00 | 2000х1000х70
М3 -2-100 прошивной мат, с обкладкой стеклотканью с двух сторон | АКСИ | м3 | 3623 | 12,00-16,00 | 2000х1000х80
М3 -2-100 прошивной мат, с обкладкой стеклотканью с двух сторон | АКСИ | м3 | 3402 | 12,00-16,00 | 2000x1000x90
М3 -2-100 прошивной мат, с обкладкой стеклотканью с двух сторон | АКСИ | м3 | 3223 | 12,00-16,00 | 2000x1000x100
Маты прошивные М-125 ТУ 5762-005-05800515-2011
Марка материала | Производитель | Ед. изм. | Цена, руб/ед. | Площадь, м2 | Размер
М1-125 прошивной мат, б/обкладки | АКСИ | м3 | 2425 | 12,00-16,00 | 2000х1000х50-100
М2 -1-125 прошивной мат, с обкладкой металлической сеткой с одной стороны | АКСИ | м3 | 3813 | 12,00-16,00 | 2000х1000х50
М2 -1-125 прошивной мат, с обкладкой металлической сеткой с одной стороны | АКСИ | м3 | 3514 | 12,00-16,00 | 2000х1000х60
М2 -1-125 прошивной мат, с обкладкой металлической сеткой с одной стороны | АКСИ | м3 | 3298 | 12,00-16,00 | 2000х1000х70
М2 -1-125 прошивной мат, с обкладкой металлической сеткой с одной стороны | АКСИ | м3 | 3136 | 12,00-16,00 | 2000х1000х80
М2 -1-125 прошивной мат, с обкладкой металлической сеткой с одной стороны | АКСИ | м3 | 3009 | 12,00-16,00 | 2000x1000x90
М2 -1-125 прошивной мат, с обкладкой металлической сеткой с одной стороны | АКСИ | м3 | 3899 | 12,00-16,00 | 2000x1000x100
М2 -2-125 прошивной мат, с обкладкой металлической сеткой с двух сторон | АКСИ | м3 | 5157 | 12,00-16,00 | 2000x1000x50
М2 -2-125 прошивной мат, с обкладкой металлической сеткой с двух сторон | АКСИ | м3 | 4633 | 12,00-16,00 | 2000x1000x60
М2 -2-125 прошивной мат, с обкладкой металлической сеткой с двух сторон | АКСИ | м3 | 4258 | 12,00-16,00 | 2000х1000х70
М2 -2-125 прошивной мат, с обкладкой металлической сеткой с двух сторон | АКСИ | м3 | 3977 | 12,00-16,00 | 2000х1000х80
М2 -2-125 прошивной мат, с обкладкой металлической сеткой с двух сторон | АКСИ | м3 | 3757 | 12,00-16,00 | 2000х1000х90
М2 -2-125 прошивной мат, с обкладкой металлической сеткой с двух сторон | АКСИ | м3 | 3579 | 12,00-16,00 | 2000х1000х100
М3 -1-125 прошивной мат, с обкладкой стеклотканью с одной стороны | АКСИ | м3 | 3827 | 12,00-16,00 | 2000х1000х50
М3 -1-125 прошивной мат, с обкладкой стеклотканью с одной стороны | АКСИ | м3 | 3527 | 12,00-16,00 | 2000x1000x60
М3 -1-125 прошивной мат, с обкладкой стеклотканью с одной стороны | АКСИ | м3 | 3308 | 12,00-16,00 | 2000x1000x70
М3 -1-125 прошивной мат, с обкладкой стеклотканью с одной стороны | АКСИ | м3 | 3145 | 12,00-16,00 | 2000x1000x80
М3 -1-125 прошивной мат, с обкладкой стеклотканью с одной стороны | АКСИ | м3 | 3017 | 12,00-16,00 | 2000x1000x90
М3 -1-125 прошивной мат, с обкладкой стеклотканью с одной стороны | АКСИ | м3 | 2914 | 12,00-16,00 | 2000х1000х100
М3 -2-125 прошивной мат, с обкладкой стеклотканью с двух сторон | АКСИ | м3 | 5187 | 12,00-16,00 | 2000х1000х50
М3 -2-125 прошивной мат, с обкладкой стеклотканью с двух сторон | АКСИ | м3 | 4659 | 12,00-16,00 | 2000х1000х60
М3 -2-125 прошивной мат, с обкладкой стеклотканью с двух сторон | АКСИ | м3 | 4281 | 12,00-16,00 | 2000х1000х70
М3 -2-125 прошивной мат, с обкладкой стеклотканью с двух сторон | АКСИ | м3 | 3997 | 12,00-16,00 | 2000х1000х80
М3 -2-125 прошивной мат, с обкладкой стеклотканью с двух сторон | АКСИ | м3 | 3775 | 12,00-16,00 | 2000x1000x90
М3 -2-125 прошивной мат, с обкладкой стеклотканью с двух сторон | АКСИ | м3 | 3596 | 12,00-16,00 | 2000x1000x100
Все предлагаемые материалы имеют необходимые сертификаты
Цены на продукцию указаны при условии 100% предоплаты и самовывоза
Ждем Вас с ПН-ПТ с 8-30 до 18-00 без перерыва на обед
c Мая по Октябрь включительно СБ с 9-00 до 15-00
ПРАЙС ЛИСТ №4 ООО Неон 456000, Челябинск, Свердловский тракт 2 (351)737 53 25 (351)271 86 22 e-mail profnastil74@mail.ru partner.00@list.ru

## акси
Теплоизоляционные материалы производства компании ТехноНИКОЛЬ (з-д АКСИ)
Наименование продукции | Длина, мм | Ширина, мм | Толщина, мм | Количество в пачке |  |  | Количество в поддоне, |  | Норма загрузки в фуру, объемом, куб.м. | Стоимость с НДС, руб./м³
|  |  |  | Плит, шт | м2 | м3 | Пачек, шт | м3 | 92 м3
АКСИ ЛАЙТ | 1000 | 600 | 50 | 12 | 7.2 | 0.36 | 24 | 8.64 | 112.32 | 1003
ТУ 5762-004-05800515-2006 Ненагружаемые конструкции, каркасные конструкциии. Средняя плотность 30 кг/м3 | 1000 | 600 | 60 | 10 | 6 | 0.36 | 24 | 8.64 | 112.32
| 1000 | 600 | 70 | 8 | 4.8 | 0.336 | 24 | 8.064 | 104.832
| 1000 | 600 | 80 | 7 | 4.2 | 0.336 | 24 | 8.064 | 104.832
| 1000 | 600 | 90 | 6 | 3.6 | 0.324 | 24 | 7.776 | 101.088
| 1000 | 600 | 100 | 6 | 3.6 | 0.36 | 24 | 8.64 | 112.32
| 1000 | 600 | 110 | 5 | 3 | 0.33 | 24 | 7.92 | 102.96
| 1000 | 600 | 120 | 5 | 3 | 0.36 | 24 | 8.64 | 112.32
| 1000 | 600 | 130 | 4 | 2.4 | 0.312 | 24 | 7.488 | 97.344
| 1000 | 600 | 140 | 4 | 2.4 | 0.336 | 24 | 8.064 | 104.832
| 1000 | 600 | 150 | 4 | 2.4 | 0.36 | 24 | 8.64 | 112.32
АКСИ СТАНДАРТ | 1000 | 600 | 50 | 12 | 7.2 | 0.36 | 20 | 7.2 | 93.6 | 1943
ТУ 5762-004-05800515-2006 Средний слой в слоистых кладках. Средняя плотность 65 кг/м3 | 1000 | 600 | 60 | 10 | 6 | 0.36 | 20 | 7.2 | 93.6
| 1000 | 600 | 70 | 8 | 4.8 | 0.336 | 20 | 6.72 | 87.36
| 1000 | 600 | 80 | 7 | 4.2 | 0.336 | 20 | 6.72 | 87.36
| 1000 | 600 | 90 | 6 | 3.6 | 0.324 | 20 | 6.48 | 84.24
| 1000 | 600 | 100 | 6 | 3.6 | 0.36 | 20 | 7.2 | 93.6
| 1000 | 600 | 110 | 5 | 3 | 0.33 | 20 | 6.6 | 85.8
| 1000 | 600 | 120 | 5 | 3 | 0.36 | 20 | 7.2 | 93.6
| 1000 | 600 | 130 | 4 | 2.4 | 0.312 | 20 | 6.24 | 81.12
| 1000 | 600 | 140 | 4 | 2.4 | 0.336 | 20 | 6.72 | 87.36
| 1000 | 600 | 150 | 4 | 2.4 | 0.36 | 20 | 7.2 | 93.6
АКСИ ПРОФ | 1000 | 500 | 50 | 8 | 4 | 0.2 | - | - | 78 | 2603
ТУ 5762-004-05800515-2006 Вентилируемые фасады. Средняя плотность 88 кг/м3 | 1000 | 500 | 60 | 6 | 3 | 0.18 | - | - | 70.2
| 1000 | 500 | 70 | 5 | 2.5 | 0.175 | - | - | 68.25
| 1000 | 500 | 80 | 5 | 2.5 | 0.2 | - | - | 78
| 1000 | 500 | 90 | 4 | 2 | 0.18 | - | - | 70.2
| 1000 | 500 | 100 | 4 | 2 | 0.2 | - | - | 78
| 1000 | 500 | 110 | 3 | 1.5 | 0.165 | - | - | 75.075
| 1000 | 500 | 120 | 3 | 1.5 | 0.18 | - | - | 70.2
| 1000 | 500 | 130 | 3 | 1.5 | 0.195 | - | - | 76.05
| 1000 | 500 | 140 | 2 | 1 | 0.14 | - | - | 72.8
| 1000 | 500 | 150 | 2 | 1 | 0.15 | - | - | 78
АКСИ ПРОФ + | 1000 | 500 | 50 | 8 | 4 | 0.2 | - | - | 78 | 3233
ТУ 5762-004-05800515-2006 Вентилируемые фасады. Средняя плотность 110 кг/м3 | 1000 | 500 | 60 | 6 | 3 | 0.18 | - | - | 70.2
| 1000 | 500 | 70 | 5 | 2.5 | 0.175 | - | - | 68.25
| 1000 | 500 | 80 | 5 | 2.5 | 0.2 | - | - | 78
| 1000 | 500 | 90 | 4 | 2 | 0.18 | - | - | 70.2
| 1000 | 500 | 100 | 4 | 2 | 0.2 | - | - | 78
| 1000 | 500 | 110 | 3 | 1.5 | 0.165 | - | - | 75.075
| 1000 | 500 | 120 | 3 | 1.5 | 0.18 | - | - | 70.2
| 1000 | 500 | 130 | 3 | 1.5 | 0.195 | - | - | 76.05
| 1000 | 500 | 140 | 2 | 1 | 0.14 | - | - | 72.8
| 1000 | 500 | 150 | 2 | 1 | 0.15 | - | - | 78
АКСИ РУФ Н | 1000 | 500 | 50 | 4 | 2 | 0.1 | - | - | 78 | 3537
ТУ 5762-003-05800515-2005 В качестве основного нижнего слоя. Средняя плотность 143 кг/м3 | 1000 | 500 | 60 | 3 | 1.5 | 0.09 | - | - | 76.05
| 1000 | 500 | 70 | 3 | 1.5 | 0.105 | - | - | 69.615
| 1000 | 500 | 80 | 2 | 1 | 0.08 | - | - | 73.84
| 1000 | 500 | 90 | 2 | 1 | 0.09 | - | - | 76.05
| 1000 | 500 | 100 | 2 | 1 | 0.1 | - | - | 78
АКСИ РУФ | 1000 | 500 | 50 | 4 | 2 | 0.1 | - | - | 78 | 4033
ТУ 5762-003-05800515-2005 В качестве основного нижнего слоя, с устройством верхнего защитного слоя с помощью защитных стяжек. Средняя плотность 165 кг/м3 | 1000 | 500 | 60 | 3 | 1.5 | 0.09 | - | - | 76.05
| 1000 | 500 | 70 | 3 | 1.5 | 0.105 | - | - | 69.615
| 1000 | 500 | 80 | 2 | 1 | 0.08 | - | - | 73.84
| 1000 | 500 | 90 | 2 | 1 | 0.09 | - | - | 76.05
| 1000 | 500 | 100 | 2 | 1 | 0.1 | - | - | 78
АКСИ РУФ В | 1000 | 500 | 50 | 4 | 2 | 0.1 | - | - | 78 | 4598
ТУ 5762-003-05800515-2005 В качестве основного и верхнего слоя, в том числе без устройства защитной стяжки, с укладкой кровельного ковра непосредственно по утеплителю. Средняя плотность 190 кг/м3 | 1000 | 500 | 60 | 3 | 1.5 | 0.09 | - | - | 76.05
| 1000 | 500 | 70 | 3 | 1.5 | 0.105 | - | - | 69.615
| 1000 | 500 | 80 | 2 | 1 | 0.08 | - | - | 73.84
| 1000 | 500 | 90 | 2 | 1 | 0.09 | - | - | 76.05
| 1000 | 500 | 100 | 2 | 1 | 0.1 | - | - | 78
ПЖ-175-о | 1000 | 500 | 50 | 4 | 2 | 0.1 | - | - | 78 | 3747
ТУ 5762-002-05800515-2005 В качестве основного нижнего слоя, с устройством верхнего защитного слоя с помощью защитных стяжек. Средняя плотность 163 кг/м3 | 1000 | 500 | 60 | 3 | 1.5 | 0.09 | - | - | 76.05
| 1000 | 500 | 70 | 3 | 1.5 | 0.105 | - | - | 69.615
| 1000 | 500 | 80 | 2 | 1 | 0.08 | - | - | 73.84
| 1000 | 500 | 90 | 2 | 1 | 0.09 | - | - | 76.05
| 1000 | 500 | 100 | 2 | 1 | 0.1 | - | - | 78
ППЖ-200-о | 1000 | 500 | 50 | 4 | 2 | 0.1 | - | - | 78 | 4274
ТУ 5762-002-05800515-2005 В качестве основного и верхнего слоя, в том числе без устройства защитной стяжки, с укладкой кровельного ковра непосредственно по утеплителю. Средняя плотность 188 кг/м3 | 1000 | 500 | 60 | 3 | 1.5 | 0.09 | - | - | 76.05
| 1000 | 500 | 70 | 3 | 1.5 | 0.105 | - | - | 69.615
| 1000 | 500 | 80 | 2 | 1 | 0.08 | - | - | 73.84
| 1000 | 500 | 90 | 2 | 1 | 0.09 | - | - | 76.05
| 1000 | 500 | 100 | 2 | 1 | 0.1 | - | - | 78
П-75 (компрессия) | 1000 | 600 | 50 | 12 | 7.2 | 0.36 | 20 | 7.2 | 93.6 | 1320
ГОСТ 9573-96 Ненагружаемые конструкции, каркасные конструкциии. Средняя плотность 40 кг/м3 | 1000 | 600 | 60 | 10 | 6 | 0.36 | 20 | 7.2 | 93.6
| 1000 | 600 | 70 | 8 | 4.8 | 0.336 | 20 | 6.72 | 87.36
| 1000 | 600 | 80 | 7 | 4.2 | 0.336 | 20 | 6.72 | 87.36
| 1000 | 600 | 90 | 6 | 3.6 | 0.324 | 20 | 6.48 | 84.24
| 1000 | 600 | 100 | 6 | 3.6 | 0.36 | 20 | 7.2 | 93.6
| 1000 | 600 | 110 | 5 | 3 | 0.33 | 20 | 6.6 | 85.8
| 1000 | 600 | 120 | 5 | 3 | 0.36 | 20 | 7.2 | 93.6
| 1000 | 600 | 130 | 4 | 2.4 | 0.312 | 20 | 6.24 | 81.12
| 1000 | 600 | 140 | 4 | 2.4 | 0.336 | 20 | 6.72 | 87.36
| 1000 | 600 | 150 | 4 | 2.4 | 0.36 | 20 | 7.2 | 93.6
П-75 (термоусадка) | 1000 | 500 | 50 | 8 | 4 | 0.2 | - | - | 78 | 1714
ГОСТ 9573-96 Ненагружаемые конструкции, каркасные конструкциии. Средняя плотность 63 кг/м3 | 1000 | 500 | 60 | 6 | 3 | 0.18 | - | - | 70.2
| 1000 | 500 | 70 | 5 | 2.5 | 0.175 | - | - | 68.25
| 1000 | 500 | 80 | 5 | 2.5 | 0.2 | - | - | 78
| 1000 | 500 | 90 | 4 | 2 | 0.18 | - | - | 70.2
| 1000 | 500 | 100 | 4 | 2 | 0.2 | - | - | 78
| 1000 | 500 | 110 | 3 | 1.5 | 0.165 | - | - | 75.075
| 1000 | 500 | 120 | 3 | 1.5 | 0.18 | - | - | 70.2
| 1000 | 500 | 130 | 3 | 1.5 | 0.195 | - | - | 76.05
| 1000 | 500 | 140 | 2 | 1 | 0.14 | - | - | 72.8
| 1000 | 500 | 150 | 2 | 1 | 0.15 | - | - | 78
П-125 (2 линия) | 1000 | 500 | 50 | 8 | 4 | 0.2 | - | - | 78 | 2040
ГОСТ 9573-96 Ненагружаемые конструкции, каркасные конструкциии. Средняя плотность 80 кг/м3 | 1000 | 500 | 60 | 6 | 3 | 0.18 | - | - | 70.2
| 1000 | 500 | 70 | 5 | 2.5 | 0.175 | - | - | 68.25
| 1000 | 500 | 80 | 5 | 2.5 | 0.2 | - | - | 78
| 1000 | 500 | 90 | 4 | 2 | 0.18 | - | - | 70.2
| 1000 | 500 | 100 | 4 | 2 | 0.2 | - | - | 78
| 1000 | 500 | 110 | 3 | 1.5 | 0.165 | - | - | 75.075
| 1000 | 500 | 120 | 3 | 1.5 | 0.18 | - | - | 70.2
| 1000 | 500 | 130 | 3 | 1.5 | 0.195 | - | - | 76.05
| 1000 | 500 | 140 | 2 | 1 | 0.14 | - | - | 72.8
| 1000 | 500 | 150 | 2 | 1 | 0.15 | - | - | 78
П-125 (4 линия) | 1000 | 500 | 50 | 8 | 4 | 0.2 | - | - | 78 | 2004
ГОСТ 9573-96 Ненагружаемые конструкции, каркасные конструкциии. Плотность 76-125 кг/м3 | 1000 | 500 | 60 | 6 | 3 | 0.18 | - | - | 70.2
| 1000 | 500 | 70 | 5 | 2.5 | 0.175 | - | - | 68.25
| 1000 | 500 | 80 | 5 | 2.5 | 0.2 | - | - | 78
| 1000 | 500 | 90 | 4 | 2 | 0.18 | - | - | 70.2
РОКЛАЙТ | 1000 | 600 | 50 | 12 | 7.2 | 0.36 | 24 | 8.64 | 112.32 | 890
ТУ 5762-049-17925162-2006 Ненагружаемые конструкции, каркасные конструкциии. Плотность до 33 кг/м3 | 1000 | 600 | 100 | 6 | 3.6 | 0.36 | 24 | 8.64 | 112.32
ТЕХНОЛАЙТ ЭКСТРА | 1000 | 600 | 50 | 12 | 7.2 | 0.36 | 24 | 8.64 | 112.32 | 945
ТУ 5762-043-17925162-2006 Ненагружаемые конструкции, каркасные конструкциии. Средняя плотность 33 кг/м3 | 1000 | 600 | 60 | 10 | 6 | 0.36 | 24 | 8.64 | 112.32
| 1000 | 600 | 70 | 8 | 4.8 | 0.336 | 24 | 8.064 | 104.832
| 1000 | 600 | 80 | 7 | 4.2 | 0.336 | 24 | 8.064 | 104.832
| 1000 | 600 | 90 | 6 | 3.6 | 0.324 | 24 | 7.776 | 101.088
| 1000 | 600 | 100 | 6 | 3.6 | 0.36 | 24 | 8.64 | 112.32
| 1000 | 600 | 110 | 5 | 3 | 0.33 | 24 | 7.92 | 102.96
| 1000 | 600 | 120 | 5 | 3 | 0.36 | 24 | 8.64 | 112.32
| 1000 | 600 | 130 | 4 | 2.4 | 0.312 | 24 | 7.488 | 97.344
| 1000 | 600 | 140 | 4 | 2.4 | 0.336 | 24 | 8.064 | 104.832
| 1000 | 600 | 150 | 4 | 2.4 | 0.36 | 24 | 8.64 | 112.32
ТЕХНОЛАЙТ ОПТИМА | 1000 | 600 | 50 | 12 | 7.2 | 0.36 | 20 | 7.2 | 93.6 | 1067
ТУ 5762-043-17925162-2006 Ненагружаемые конструкции, каркасные конструкциии. Средняя плотность 35 кг/м3 | 1000 | 600 | 60 | 10 | 6 | 0.36 | 20 | 7.2 | 93.6
| 1000 | 600 | 70 | 8 | 4.8 | 0.336 | 20 | 6.72 | 87.36
| 1000 | 600 | 80 | 7 | 4.2 | 0.336 | 20 | 6.72 | 87.36
| 1000 | 600 | 90 | 6 | 3.6 | 0.324 | 20 | 6.48 | 84.24
| 1000 | 600 | 100 | 6 | 3.6 | 0.36 | 20 | 7.2 | 93.6
| 1000 | 600 | 110 | 5 | 3 | 0.33 | 20 | 6.6 | 85.8
| 1000 | 600 | 120 | 5 | 3 | 0.36 | 20 | 7.2 | 93.6
| 1000 | 600 | 130 | 4 | 2.4 | 0.312 | 20 | 6.24 | 81.12
| 1000 | 600 | 140 | 4 | 2.4 | 0.336 | 20 | 6.72 | 87.36
| 1000 | 600 | 150 | 4 | 2.4 | 0.36 | 20 | 7.2 | 93.6
ТЕХНОЛАЙТ ПРОФ | 1000 | 600 | 50 | 12 | 7.2 | 0.36 | 20 | 7.2 | 93.6 | 1138
ТУ 5762-043-17925162-2006 Ненагружаемые конструкции, каркасные конструкциии. Средняя плотность 40 кг/м3 | 1000 | 600 | 60 | 10 | 6 | 0.36 | 20 | 7.2 | 93.6
| 1000 | 600 | 70 | 8 | 4.8 | 0.336 | 20 | 6.72 | 87.36
| 1000 | 600 | 80 | 7 | 4.2 | 0.336 | 20 | 6.72 | 87.36
| 1000 | 600 | 90 | 6 | 3.6 | 0.324 | 20 | 6.48 | 84.24
| 1000 | 600 | 100 | 6 | 3.6 | 0.36 | 20 | 7.2 | 93.6
| 1000 | 600 | 110 | 5 | 3 | 0.33 | 20 | 6.6 | 85.8
| 1000 | 600 | 120 | 5 | 3 | 0.36 | 20 | 7.2 | 93.6
| 1000 | 600 | 130 | 4 | 2.4 | 0.312 | 20 | 6.24 | 81.12
| 1000 | 600 | 140 | 4 | 2.4 | 0.336 | 20 | 6.72 | 87.36
| 1000 | 600 | 150 | 4 | 2.4 | 0.36 | 20 | 7.2 | 93.6
ТЕХНОБЛОК СТАНДАРТ | 1000 | 600 | 50 | 12 | 7.2 | 0.36 | 20 | 7.2 | 93.6 | 1164
ТУ 5762-043-17925162-2006 Средний слой в слоистых кладках. Средняя плотность 45 кг/м3 | 1000 | 600 | 60 | 10 | 6 | 0.36 | 20 | 7.2 | 93.6
| 1000 | 600 | 70 | 8 | 4.8 | 0.336 | 20 | 6.72 | 87.36
| 1000 | 600 | 80 | 7 | 4.2 | 0.336 | 20 | 6.72 | 87.36
| 1000 | 600 | 90 | 6 | 3.6 | 0.324 | 20 | 6.48 | 84.24
| 1000 | 600 | 100 | 6 | 3.6 | 0.36 | 20 | 7.2 | 93.6
| 1000 | 600 | 110 | 5 | 3 | 0.33 | 20 | 6.6 | 85.8
| 1000 | 600 | 120 | 5 | 3 | 0.36 | 20 | 7.2 | 93.6
| 1000 | 600 | 130 | 4 | 2.4 | 0.312 | 20 | 6.24 | 81.12
| 1000 | 600 | 140 | 4 | 2.4 | 0.336 | 20 | 6.72 | 87.36
| 1000 | 600 | 150 | 4 | 2.4 | 0.36 | 20 | 7.2 | 93.6
ТЕХНОБЛОК ОПТИМА | 1000 | 600 | 50 | 12 | 7.2 | 0.36 | 20 | 7.2 | 93.6 | 1420
ТУ 5762-043-17925162-2006 Средний слой в слоистых кладках. Средняя плотность 55 кг/м3 | 1000 | 600 | 60 | 10 | 6 | 0.36 | 20 | 7.2 | 93.6
| 1000 | 600 | 70 | 8 | 4.8 | 0.336 | 20 | 6.72 | 87.36
| 1000 | 600 | 80 | 7 | 4.2 | 0.336 | 20 | 6.72 | 87.36
| 1000 | 600 | 90 | 6 | 3.6 | 0.324 | 20 | 6.48 | 84.24
| 1000 | 600 | 100 | 6 | 3.6 | 0.36 | 20 | 7.2 | 93.6
| 1000 | 600 | 110 | 5 | 3 | 0.33 | 20 | 6.6 | 85.8
| 1000 | 600 | 120 | 5 | 3 | 0.36 | 20 | 7.2 | 93.6
| 1000 | 600 | 130 | 4 | 2.4 | 0.312 | 20 | 6.24 | 81.12
| 1000 | 600 | 140 | 4 | 2.4 | 0.336 | 20 | 6.72 | 87.36
| 1000 | 600 | 150 | 4 | 2.4 | 0.36 | 20 | 7.2 | 93.6
ТЕХНОБЛОК ПРОФ | 1000 | 500 | 50 | 8 | 4 | 0.2 | - | - | 74.88 | 1657
ТУ 5762-043-17925162-2006 Средний слой в слоистых кладках. Средняя плотность 65 кг/м3 | 1000 | 500 | 60 | 6 | 3 | 0.18 | - | - | 67.392
| 1000 | 500 | 70 | 5 | 2.5 | 0.175 | - | - | 65.52
| 1000 | 500 | 80 | 5 | 2.5 | 0.2 | - | - | 74.88
| 1000 | 500 | 90 | 4 | 2 | 0.18 | - | - | 67.392
| 1000 | 500 | 100 | 4 | 2 | 0.2 | - | - | 74.88
| 1000 | 500 | 110 | 3 | 1.5 | 0.165 | - | - | 72.072
| 1000 | 500 | 120 | 3 | 1.5 | 0.18 | - | - | 67.392
| 1000 | 500 | 130 | 3 | 1.5 | 0.195 | - | - | 93.008
| 1000 | 500 | 140 | 2 | 1 | 0.14 | - | - | 69.888
| 1000 | 500 | 150 | 2 | 1 | 0.15 | - | - | 74.88
ТЕХНОВЕНТ СТАНДАРТ | 1000 | 500 | 50 | 8 | 4 | 0.2 | - | - | 78 | 2216
ТУ 5762-043-17925162-2006 Вентилируемые фасады. Средняя плотность 80 кг/м3 | 1000 | 500 | 60 | 6 | 3 | 0.18 | - | - | 70.2
| 1000 | 500 | 70 | 5 | 2.5 | 0.175 | - | - | 68.25
| 1000 | 500 | 80 | 5 | 2.5 | 0.2 | - | - | 78
| 1000 | 500 | 90 | 4 | 2 | 0.18 | - | - | 70.2
| 1000 | 500 | 100 | 4 | 2 | 0.2 | - | - | 78
| 1000 | 500 | 110 | 3 | 1.5 | 0.165 | - | - | 75.075
| 1000 | 500 | 120 | 3 | 1.5 | 0.18 | - | - | 70.2
| 1000 | 500 | 130 | 3 | 1.5 | 0.195 | - | - | 76.05
| 1000 | 500 | 140 | 2 | 1 | 0.14 | - | - | 72.8
| 1000 | 500 | 150 | 2 | 1 | 0.15 | - | - | 78
ТЕХНОВЕНТ ОПТИМА | 1000 | 500 | 50 | 8 | 4 | 0.2 | - | - | 78 | 2493
ТУ 5762-043-17925162-2006 Вентилируемые фасады. Средняя плотность 90 кг/м3 | 1000 | 500 | 60 | 6 | 3 | 0.18 | - | - | 70.2
| 1000 | 500 | 70 | 5 | 2.5 | 0.175 | - | - | 68.25
| 1000 | 500 | 80 | 5 | 2.5 | 0.2 | - | - | 78
| 1000 | 500 | 90 | 4 | 2 | 0.18 | - | - | 70.2
| 1000 | 500 | 100 | 4 | 2 | 0.2 | - | - | 78
| 1000 | 500 | 110 | 3 | 1.5 | 0.165 | - | - | 75.075
| 1000 | 500 | 120 | 3 | 1.5 | 0.18 | - | - | 70.2
| 1000 | 500 | 130 | 3 | 1.5 | 0.195 | - | - | 76.05
| 1000 | 500 | 140 | 2 | 1 | 0.14 | - | - | 72.8
| 1000 | 500 | 150 | 2 | 1 | 0.15 | - | - | 78
ТЕХНОВЕНТ ПРОФ | 1000 | 500 | 50 | 8 | 4 | 0.2 | - | - | 78 | 2719
ТУ 5762-043-17925162-2006 Вентилируемые фасады. Средняя плотность 100 кг/м3 | 1000 | 500 | 60 | 6 | 3 | 0.18 | - | - | 70.2
| 1000 | 500 | 70 | 5 | 2.5 | 0.175 | - | - | 68.25
| 1000 | 500 | 80 | 5 | 2.5 | 0.2 | - | - | 78
| 1000 | 500 | 90 | 4 | 2 | 0.18 | - | - | 70.2
| 1000 | 500 | 100 | 4 | 2 | 0.2 | - | - | 78
| 1000 | 500 | 110 | 3 | 1.5 | 0.165 | - | - | 75.075
| 1000 | 500 | 120 | 3 | 1.5 | 0.18 | - | - | 70.2
| 1000 | 500 | 130 | 3 | 1.5 | 0.195 | - | - | 76.05
| 1000 | 500 | 140 | 2 | 1 | 0.14 | - | - | 72.8
| 1000 | 500 | 150 | 2 | 1 | 0.15 | - | - | 78
ТЕХНО РУФ Н30 | 1000 | 500 | 50 | 6 | 3 | 0.15 | - | - | 78 | 3232
ТУ 5762-043-17925162-2006 Нижний слой плоской кровли. Средняя плотность 100 кг/м3 | 1000 | 500 | 60 | 5 | 2.5 | 0.15 | - | - | 78
| 1000 | 500 | 70 | 4 | 2 | 0.14 | - | - | 72.8
| 1000 | 500 | 80 | 4 | 2 | 0.16 | - | - | 72.8
| 1000 | 500 | 90 | 3 | 1.5 | 0.135 | - | - | 70.2
| 1000 | 500 | 100 | 3 | 1.5 | 0.15 | - | - | 78
ТЕХНО РУФ 45 | 1000 | 500 | 50 | 5 | 2.5 | 0.125 | - | - | 73.125 | 4720
ТУ 5762-043-17925162-2006 Плоская кровля в один слой. Средняя плотность 140 кг/м3 | 1000 | 500 | 60 | 4 | 2 | 0.12 | - | - | 78
| 1000 | 500 | 70 | 3 | 1.5 | 0.105 | - | - | 69.615
| 1000 | 500 | 80 | 3 | 1.5 | 0.12 | - | - | 78
| 1000 | 500 | 90 | 3 | 1.5 | 0.135 | - | - | 70.2
| 1000 | 500 | 100 | 2 | 1 | 0.1 | - | - | 78
ТЕХНО РУФ В60 ТУ 5762-043-17925162-2006 Верхний слой плоской кровли. Средняя плотность 180 кг/м3 | 1000 | 500 | 40 | 5 | 2.5 | 0.1 | - | - | 78 | 6070
| 1000 | 500 | 50 | 4 | 2 | 0.1 | - | - | 78
| 1000 | 500 | 60 | 3 | 1.5 | 0.09 | - | - | 76.05
Все предлагаемые материалы имеют необходимые сертификаты
Цены на продукцию указаны при условии 100% предоплаты и самовывоза
Ждем Вас с ПН-ПТ с 8-30 до 18-00 без перерыва на обед
С Мая по Октябрь включительно СБ с 9.00-15.00
ПРАЙС ЛИСТ №5 ООО Неон 456000, Челябинск, Свердловский тракт 2 (351)737 53 25 (351)271 86 22 e-mail profnastil74@mail.ru partner.00@list.ru

## лайнрок
Марка материала | Плотность, кг/куб.м. | Производитель | Ед. изм. | м3, в упаковке | Цена, руб/ед. при покупке партии |  | Размер
Лайнрок Лайт Эффект | 25 | Лайнрок | м3 | 0.2 | 1081 |  | 1000*500*50-200
Лайнрок Лайт оптимал | 34 | Лайнрок | м3 | 0.2 | 1267 |  | 1000*500*50-200
ЛАЙНРОК ЛАЙТ | 44 | Лайнрок | м3 | 0.2 | 1399 |  | 1000*500*50-200
ЛАЙНРОК СТАНДАРТ М | 54 | Лайнрок | м3 | 0.2 | 1749 |  | 1000*500*50-200
ЛАЙНРОК СТАНДАРТ | 64 | Лайнрок | м3 | 0.2 | 1945 |  | 1000*500*50-200
ЛАЙНРОК АКУСТИК | 44 | Лайнрок | м3 | 0.2 | 1775 |  | 1000*500*50-200
П-75 | 35 | Лайнрок | м3 | 0.2 | 1530 |  | 1000*500*50-200
П-75 | 55 | Лайнрок | м3 | 0.2 | 1934 |  | 1000*500*50-200
П-75 | 70 | Лайнрок | м3 | 0.2 | 2249 |  | 1000*500*50-200
П-125 | 82 | Лайнрок | м3 | 0.15 | 2690 |  | 1000*500*50-200
П-125 | 100 | Лайнрок | м3 | 0.15 | 3266 |  | 1000*500*50-200
П-125 | 120 | Лайнрок | м3 | 0.15 | 3905 |  | 1000*500*50-200
П-175 | 130 | Лайнрок | м3 | 0.1 | 4226 |  | 1000*500*50-200
П-175 | 135 | Лайнрок | м3 | 0.1 |  |  | 1000*500*50-200
П-175 | 150 | Лайнрок | м3 | 0.1 | 4865 |  | 1000*500*50-200
П-175 | 170 | Лайнрок | м3 | 0.1 | 5507 |  | 1000*500*50-200
ЛАЙНРОК ВЕНТИ ОПТИМАЛ | 84 | Лайнрок | м3 | 0.15 | 2689 |  | 1000*500*50-200
ЛАЙНРОК ВЕНТИ | 107 | Лайнрок | м3 | 0.15 | 3323 |  | 1000*500*50-200
ЛАЙНРОК ФАСАД | 155 | Лайнрок | м3 | 0.1 | 5115 |  | 1000*500*50-200
ЛАЙНРОК РУФ | 145 | Лайнрок | м3 | 0.1 | 4733 |  | 1000*500*50-200
ЛАЙНРОК РУФ Н Оптимал | 100 | Лайнрок | м3 | 0.15 | 3289 |  | 1000*500*50-200
ЛАЙНРОК РУФ Н | 110 | Лайнрок | м3 | 0.15 | 3631 |  | 1000*500*50-200
ЛАЙНРОК РУФ В Оптимал |  | Лайнрок | м3 | 0.1 | спец. заказ |  | 1000*500*50-200
ЛАЙНРОК РУФ В | 185 | Лайнрок | м3 | 0.1 | 6349 |  | 1000*500*50-200
ЛАЙНРОК СЭНДВИЧ С | 114 | Лайнрок | м3 | 0.15 | спец. заказ |  | 1000*500*100
ЛАЙНРОК ФЛОР | 115 | Лайнрок | м3 | 0.15 | 4110 |  | 1000*500*50-200
ЛАЙНРОК ФЛОР С | 135 | Лайнрок | м3 | 0.15 | 4818 |  | 1000*500*50-200
Марка материала | Плотность, кг/куб.м. | Производитель | Ед. изм. | Цена, руб/ед. |  |  | Размер
Евро-Лайт | 25 | Тизол | м3 | 1343 |  |  | 1000х500х50-200
Евро-Лайт | 30 | Тизол | м3 | 1311 |  |  | 1000х500х50-200
Euro-Лайт | 35 | Тизол | м3 | 1387 |  |  | 1000х500х50-200
Euro-Лайт | 40 | Тизол | м3 | 1523 |  |  | 1000х500х50-200
Euro-Лайт | 50 | Тизол | м3 | 1727 |  |  | 1000х500х50-200
Euro-Блок | 50-65 | Тизол | м3 | 1814 |  |  | 1000х500х50-200
Euro-Вент Н | 40-50 | Тизол | м3 | 1616 |  |  | 1000х500х50-200
Euro-Вент | 70-90 | Тизол | м3 | 2610 |  |  | 1000х500х50-200
Euro-Вент В | 90-110 | Тизол | м3 | 3183 |  |  | 1000х500х50-200
Euro-Фасад | 140-160 | Тизол | м3 | 4376 |  |  | 1000х500х50-200
Euro-Руф Н | 100-120 | Тизол | м3 | 3405 |  |  | 1000х500х50-200
Euro-Руф | 150-170 | Тизол | м3 | 4905 |  |  | 1000х500х50-200
Евро-Руф В | 170-190 | Тизол | м3 | 5436 |  |  | 1000х500х50-200
Евро-Руф В Супер | 190-210 | Тизол | м3 | 5833 |  |  | 1000х500х50-200
Евро-Сэндвич С | 95-115 | Тизол | м3 | спец. заказ |  |  | 1000х500х50-200
Евро-Сэндвич К | 125-155 | Тизол | м3 | спец. заказ |  |  | 1000х500х50-200
МПБ-30 без обкладки | 25-40 | Тизол | м3 | 2933 |  |  | 1500х500х30-70
МПБ-30/Ф1 обкл. Фольгой с 1 стороны | 25-40 | Тизол | м3 | 4209 |  |  | 1500х500х30
|  |  |  | 3690 |  |  | 1500х500х40-50
|  |  |  | 3366 |  |  | 1500х500х60-80
МПБ-30/СС1 обкл. Ст/сеткой с 1 стороны | 25-40 | Тизол | м3 | 3949 |  |  | 1500х500х50
|  |  |  | 3366 |  |  | 1500х500х70
МПБ-50/СТ 2 в обкл. Ст/тканью Т-13, Т-23 | 41-60 | Тизол | м3 | 9080 |  |  | 1500х500х30-40
|  |  |  | 7188 |  |  | 1500х500х50-60
|  |  |  | 6305 |  |  | 1500х500х70-100
МПБ-50/СТ 2 в обкл. Ст/тканью Э3-200 | 41-60 | Тизол | м3 | 6999 |  |  | 1500х500х30-40
|  |  |  | 5863 |  |  | 1500х500х50-60
|  |  |  | 5421 |  |  | 1500х500х70-100
МПБ-50/БТ 2 в обкл.баз/тканью ТБК-100 | 41-60 | Тизол | м3 | 11730 |  |  | 1500х500х30-40
|  |  |  | 8702 |  |  | 1500х500х50-60
|  |  |  | 7693 |  |  | 1500х500х70-100
Марка материала | Плотность, кг/куб.м. | Производитель | Ед. изм. | м3, в упаковке | Цена, руб/ед. | Площадь, м2 | Размер
Тисма М-15 лайт | 10 | Тисма | уп. | 0.72 | 1089 | 14.4 | 2х6000х1200х50
Тисма М-15 | 15 | Тисма | уп. | 0.72 | 1221 | 14.4 | 2х6000х1200х50
Пенополистиролы
Марка материала | Толщина | Производитель | Ед. изм. | Цена, руб/ед. при покупке партии |  | Площадь, м2 | Размер
ПСБ-С-15 | 30-300 |  | м3 | 1023 |  |  | 1000*2000
ПСБ-С-25 ligt | 30-300 |  | м3 | 1331 |  |  | 1000*2000
ПСБ-С-25 | 30-300 |  | м3 | 1463 |  |  | 1000*2000
ПСБ-С-35 ligt | 30-300 |  | м3 | 1925 |  |  | 1000*2000
ПСБ-С-35 | 30-300 |  | м3 | 2090 |  |  | 1000*2000
ПСБ-С-50 | 30-300 |  | м3 | 3135 |  |  | 1000*2000
Экструзионные полистиролы
Марка материала | Плотность, кг/куб.м. | Производитель | Ед. изм. | Цена, руб/ед. при покупке партии |  | Площадь, м2 | Размер
Техноплекс 30/200 стандарт Г4 | 30 | Учалы | м3 | 5251 |  | 33,30-20,03 | 1118х580х20
Техноплекс 30/200 стандарт Г4 | 30 | Учалы | м3 | 4726 |  | 33,30-20,03 | 1118х580х30
Техноплекс 30/200 стандарт Г4 | 30 | Учалы | м3 | 4463 |  | 33,30-20,03 | 1118х580х40
Техноплекс 30/200 стандарт Г4 | 30 | Учалы | м3 | 4463 |  | 33,30-20,03 | 1118х580х50
Техноплекс 30/200 стандарт Г4 | 30 | Учалы | м3 | 4778 |  | 33,30-20,03 | 1118х580х100
Техноплекс 30/250 стандарт Г4 | 30 | Учалы | м3 | 4726 |  | 33,30-20,03 | 1118х580х30
Техноплекс 30/250 стандарт Г4 | 30 | Учалы | м3 | 4726 |  | 33,30-20,03 | 1118х580х40
Техноплекс 30/250 стандарт Г4 | 30 | Учалы | м3 | 4726 |  | 33,30-20,03 | 1118х580х50
Техноплекс 30/280 стандарт Г4 | 30 | Учалы | м3 | 4516 |  | 33,30-20,03 | 1118х580х40
Техноплекс 30/280 стандарт Г4 | 30 | Учалы | м3 | 4516 |  | 33,30-20,03 | 1118х580х50
Техноплекс 30/280 стандарт Г4 | 30 | Учалы | м3 | 4516 |  | 33,30-20,03 | 1118х580х60
Техноплекс 30/280 стандарт Г4 | 30 | Учалы | м3 | 4830 |  | 33,30-20,03 | 1118х580х80
Техноплекс 30/280 стандарт Г4 | 30 | Учалы | м3 | 4830 |  | 33,30-20,03 | 1118х580х100
Техноплекс 35/300 Г3 | 35 | Учалы | м3 | 4725 |  | 33,30-20,03 | 1118х580х40
Техноплекс 35/300 Г3 | 35 | Учалы | м3 | 4725 |  | 33,30-20,03 | 1118х580х50
Техноплекс 35/300 Г3 | 35 | Учалы | м3 | 4725 |  | 33,30-20,03 | 1118х580х60
Техноплекс 35/300 Г3 | 35 | Учалы | м3 | 5039 |  | 33,30-20,03 | 1118х580х80
Техноплекс 35/300 Г3 | 35 | Учалы | м3 | 5039 |  | 33,30-20,03 | 1118х580х100
Техноплекс 35/300 Г3 | 35 | Учалы | м3 | 5039 |  | 33,30-20,03 | 1118х580х120
Техноплекс 45/500 стандарт Г4 | 45 | Учалы | м3 | 5775 |  | 33,30-20,03 | 1118х580х40
Техноплекс 45/500 стандарт Г4 | 45 | Учалы | м3 | 5775 |  | 33,30-20,03 | 1118х580х50
Техноплекс 45/500 стандарт Г4 | 45 | Учалы | м3 | 5775 |  | 33,30-20,03 | 1118х580х60
Все предлагаемые материалы имеют необходимые сертификаты
Цены на продукцию указаны при условии 100% предоплаты и самовывоза
Ждем Вас с ПН-ПТ с 8-30 до 18-00 без перерыва на обед
С Мая по Октябрь включительно СБ с 9.00-15.00
ПРАЙС ЛИСТ №6 ООО Неон, 456000, Челябинск, Свердловский тракт 2 (351)737 53 25 (351)271 86 22 e-mail profnastil74@mail.ru partner.00@list.ru

## СК, и мастики №7
Материалы для скатной кровли
ОНДУЛИН
Наименование изделия |  |  |  | Размер, мм |  |  | Ед.измер | Цена,руб/ед.
Лист волнистый Ондулин (красный, коричневый ) |  |  |  | 950х2000 |  |  | Штука | 443
Лист волнистый Ондулин (зеленый) |  |  |  | 950х2000 |  |  | Штука | 454
Конек Ондулин (красный, коричневый/зеленый) |  |  |  | 1000 |  |  | Штука | 264,00\276,00
Ендова Ондулин (красный, коричневый/зеленый) |  |  |  | 1000 |  |  | Штука | 264,00/276,00
Цены указаны в условных единицах по курсу ЦБ РФ на день оплаты
РУБЕРОИД, ПЕРГАМИН
Марка материала |  |  | Основа | Размер | Цена, руб/рулон с НДС
площадь
Рубероид РКП – 350 |  |  | картон | 15 м2 (15х1) | 418
Рубероид РКК – 351 |  |  | картон | 10 м2 (10х1) | 348
Рубероид РПП – 300 |  |  | картон | 15 м2 (15х1) | 382
Рубероид ТУ РКП – 350 |  |  | картон | 15 м2 (15х1) | 365
Рубероид ТУ РПП – 351 |  |  | картон | 15 м2 (15х1) | 331
Пергамин П – 300 |  |  | картон | 20 м2 (20х1) | 335
Пергамин П – 350 |  |  | картон | 20 м2 (20х1) | 356
БИТУМ, МАСТИКА, ПРАЙМЕР
Марка материала | Назначение |  |  |  |  | Ед. изм. | Размер | Цена, руб.
Битум строительный БН 70/30 | Устройства кровли из рубероида |  |  |  |  | кг | 39,5 кг | 27
Битум строительный БН 90/10 | Устройства кровли из рубероида |  |  |  |  | кг | 39,5 кг | 28
Мастика битумная МБК-Г-85 | Устройства кровли из рубероида |  |  |  |  | кг | 30 кг | 21
Мастика "Фиксер" | Склеивания гидроизоляционных материалов |  |  |  |  | кг | 12 кг | 74
Мастика "Техномаст" | Гидроизоляция и герметизация поверхностей и швов |  |  |  |  | кг | 20л(20кг) | 88
Праймер битумный конц. | Подготовка поверхностей для наплавляемых мат-лов |  |  |  |  | банка | 20 л (18 кг) | 1145
Праймер битумный готовый | Подготовка поверхностей для наплавляемых мат-лов |  |  |  |  | банка | 20 л (16 кг) | 1176
Праймер полимерно-битумный | Время высыхания 7 мин |  |  |  |  | банка | 21 л (16 кг) | 1802
Мастика Вишера | Применяется для приклеивания рулонных битумных материалов |  |  |  |  | кг | 20 кг | 71
Мастика Эврика | Гидроизоляция и герметизация поверхностей и швов |  |  |  |  | кг | 30 кг | 45
Мастика МГТН | Ремонт кровель |  |  |  |  | кг | 20 кг | 52
Лак битумный | Антикоррозионная защита металлических поверхностей |  |  |  |  | банка | 20л (18 кг) | 1291
Мастика приклеивающая | Гидроизоляция и герметизация поверхностей и швов |  |  |  |  | кг | 20 кг | 55
Мастика алюминевая | Защита кровель от ультрафиолетового излучения и теплового старения. |  |  |  |  | кг | 20кг | 156
ОБОРУДОВАНИЕ ДЛЯ ПРОИЗВОДСТВА РАБОТ
Марка материала | ед изм | Размер | Цена | Марка материала |  | ед изм | Размер | Цена
Воронка для водостока с обогревом пластик. | шт | d 110 mm | 3200 | Кровельный аэратор (пласт) |  | шт | d 75 mm | 402
Воронка для водостока без обогрева пластик. | шт | d 110 mm | 2200 | Кровельный аэратор (пласт) |  | шт. | d 110 mm | 517
Все предлагаемые материалы имеют необходимые сертификаты
Цены на продукцию указаны при условии 100% предоплаты и самовывоза
Ждем Вас с ПН-ПТ с 9-00 до 18-00 без перерыва на обед
ПРАЙС ЛИСТ №7 ООО Неон, 456000, Челябинск, Свердловский тракт 2, (351) 737 53 25 (351)271 86 22 e-mail profnastil74@mail.ru partner.00@list.ru

## Пленка №8
Изоспан
Марка материала | Назначение |  | Ед. изм. | размер | Цена, руб. с НДС
Изоспан А | Ветро-влагозащитная паропроницаемая мембрана |  | м2 | 70м2 (1,6×43,7) | 19
Изоспан АМ | Гидро-ветрозащитная двухслойная паропроницаемая мембрана |  | м2 | 70м2 (1,6×43,7) | 28
Изоспан В | Пароизоляция |  | м2 | 70м2 (1,6×43,7) | 13
Изоспан Д | Гидро-пароизоляция повышеной прочности |  | м2 | 70м2 (1,6×43,7) | 17
Изоспан С | Гидро-пароизоляция |  | м2 | 70м2 (1,6×43,7) | 19
Изоспан FS | Отражающая гидро-пароизоляция с эффектом энергосбережения |  | м2 | 70м2 (1,6×43,7) | 20
Техно
Марка материала |  |  | Ед. изм. | размер | Цена, руб. С НДС
Мембрана супердиффузионная ТехноНИКОЛЬ |  | 1790.46 | м2 | 75 м2 (50х1,5) | 40
Мембрана супердиффузионная оптима ТехноНИКОЛЬ |  |  | м2 | 75 м2 (50х1,5) | 45
Мембрана супердиффузионная усиленная ТехноНИКОЛЬ |  |  | м2 | 75 м2 (50х1,5) | 51
Пароизоляция для скатных кровель и стен ТехноНИКОЛЬ |  |  | м2 | 75 м2 (50х1,5) | 37
Пароизоляция армированная ТехноНИКОЛЬ |  |  | м2 | 75 м2 (50х1,5) | 24
Гидро-ветроизоляция армированная ТехноНИКОЛЬ |  |  | м2 | 75 м2 (50х1,5) | 24
Пароизоляция для плоской кровли ТехноНИКОЛЬ |  |  | м2 | 90 м2 (30х3) | 20
Tyvek Solid ТехноНИКОЛЬ |  | 1790.46 | м2 | 75 м2 (50х1,5) | 55
Tyvek Soft ТехноНИКОЛЬ |  |  | м2 | 75 м2 (50х1,5) | 52
Tyvek Housewrap ТехноНИКОЛЬ |  |  | м2 | 75 м2 (50х1,5) | 52
Пленка гидро-ветрозащитная для скатной кровли и фасадов |  |  | м2 | 80 м2 (50х1,6) | 20
Пленка пароизоляционная универсальная |  |  | м2 | 75 м2 (50х1,5) | 19
Пленка пароизоляционная для скатной кровли и стен |  |  | м2 | 80 м2 (50х1,6) | 15
Лента акриловая ТехноНИКОЛЬ 20 мм |  |  | м/п | 25м | 200
Скотч двусторонний полипропиленовый (для плоской кровли) 50мм |  |  | м/п | 25м | 126
Все предлагаемые материалы имеют необходимые сертификаты
Цены на продукцию указаны при условии 100% предоплаты и самовывоза
Ждем Вас с ПН-ПТ с 9-00 до 18-00 без перерыва на обед
ПРАЙС ЛИСТ №8 На кровельные и гидроизоляционные материалы ООО Неон, 456000, Челябинск, Свердловский тракт 2 (351)737 53 25 (351)271 86 22 e-mail profnastil74@mail.ru partner.00@list.ru

## Мембраны №9
ПОЛИМЕРНЫЕ КРОВЕЛЬНЫЕ МЕМБРАНЫ на основе ПВХ
Изготовлены на заводе в Евросоюзе в соответствии со стандартом качества ISO 9001. Мембраны можно использовать для любых типов кровельных систем: балластных, с механическим креплением или клеевым. Свариваются горячим воздухом. Фирменная гарантия 10 лет.
Марка материала | Цена, руб. с НДС |  | ширина и длина рулона м | Примечание
ECOPLAST V–RP 1,2 мм | 292 |  | 2,05х25 | Армированная полиэфирной сеткой, для механического крепления, группа горючести Г1
LOGICROOF V–RP 1,2 мм | 319 |  | 2,00х20
LOGICROOF V–RP(F) 1,2 мм |  |  | 1,30х20
LOGICROOF V–RP 1,2 мм |  |  | 2,00х20 | Цветная (белый, синий, серый, красный, коричневый, черный) Армированная полиэфирной сеткой, для механического крепления, группа горючести Г1
ECOPLAST V–RP 1,5 мм | 292 |  | 2,05х25 | Армированная полиэфирной сеткой, для механического крепления, группа горючести Г1
LOGICROOF V–RP 1,5 мм |  |  | 2,00х20
LOGICROOF V–RP(F) 1,5 мм |  |  | 2,00х20
LOGICROOF V–RP 1,8 мм |  |  | 2,00х20
LOGICROOF V–RP 2,0 мм |  |  | 2,00х20
LOGICROOF V–SR 1,5 мм |  |  | 2,00х20 | Не армированная, для изготовления элементов усиления и сопрежения с кровельными конструкциями (воронки, трубы, парапеты и др.) группа горючести Г4
ECOPLAST V–SR 1,5 мм |  |  | 2,00х20
LOGICROOF T–SL 1,2 мм |  |  | 2,1х20 | Не армированная, для гидроизоляции мостов тоннелей, фундаментов зданий и сооружений, группа горючести Г3
LOGICROOF T–SL 1,5 мм |  |  | 2,1х20
ПОЛИМЕРНЫЕ МАТЕРИАЛЫ ФИРМЫ на основе ТПО (термопластиные полиолефины)
ТПО – полимерный материал последнего поколения на основе синтетического каучука и полипропилена. Не содержит пластификаторов, химически инертен. Не загрязняет окружающую среду. Совместим с питьевой водой. Не требует армирования. Предназначен как для балласта, так и для механического крепления. Сваривается горячим воздухом. Фирменная гарантия 10 лет.
LOGICROOF P–MV 1,2 мм |  |  | 2,00х25 | Не армированная, для устройства инверсионнных, балластных кровлель,для гидроизоляции фундаментов, группа горючести - Г3. Серый-черный
LOGICROOF P–MV 1,5 мм |  |  | 2,00х20
LOGICROOF P–SR 1,2 мм |  |  | 2,00х25 | Армированная стекловолокном, для устройства кровлель с механическим креплением, группа горючести - Г3. Серый-черный
LOGICROOF P–SR 1,5 мм |  |  | 2,00х20
Сопутствующие материалы для полимерных ПВХ и ТПО мембран мембран
ПВХ металл с покрытием LOOGICROOF, 1м х 2м |  | м2 |  | Для изготовления капельников и узлов сопряжения
ТПО металл с покрытием LOOGICROOF, 1м х 2м |  | м2
ПВХ /ТПО воронка d100мм экструдированная |  |  |  | Для отвода воды с поверхности кровли
ПВХ /ТПО воронка d110мм экструдированная
Оборудование для производства работ (евро)
LEISTER VARIMAT, шов 40 мм |  |  | 370000 | Автомат сварочный для сварки полимерных покрытий
LEISTER ТРИАК S ручной сварочный аппарат (230В, 1600Вт, насадки навинчиваются), шт. |  |  | 15000 | Ручной сварочный аппарат
LEISTER ТРИАК PID ручной сварочный аппарат (230В, 1600Вт, насадки навинчиваются), шт |  |  | 24500 | Ручной сварочный аппарат
LEISTER Триак Драйв |  |  | 4800 | Насадка 38 мм внешняя
LEISTER Триак Драйв |  |  | 4800 | Насадка 38 мм внутренняя
LEISTER Щелевая насадка 20 мм 90 градусов (Триак, Диод) для сварки внахлест, шт. |  |  | 1500 | Для сварки внахлест
LEISTER Щелевая насадка 20мм, 60 градусов (Триак PID/Триак S) |  |  | 3200 | Для сварки внахлест (левая)
LEISTER Щелевая насадка 20мм, 60 градусов (Триак PID/Триак S) |  |  | 1500 | Для сварки внахлест (правая)
LEISTER Щелевая насадка 40 мм (Триак PID/Триак S) |  |  | 1500 | Для сварки внахлест
LEISTER Ролик прикаточный латунный 6 мм |  |  | 1200
LEISTER Ролик прикаточный силиконовый 40 мм |  |  | 2000
LEISTER Ролик прикаточный силиконовый 80 мм |  |  | 2400
Все предлагаемые материалы имеют необходимые сертификаты
Цены на продукцию указаны при условии 100% предоплаты и самовывоза
Ждем Вас с ПН-ПТ с 9-00 до 18-00 без перерыва на обед
ПРАЙС ЛИСТ №9 На кровельные и гидроизоляционные материалы ООО Неон, 456000, Челябинск, Свердловский тракт 2 (351)737 53 25 (351)271 86 22 e-mail profnastil74@mail.ru partner.00@list.ru

## Монтажные пены №10
Товары (работы, услуги) | Ед. | Цена, руб. с НДС
Пена монтажная
Очиститель пены CYCLONE Foam Cleaner, 415 мл | шт | 97
Пена монтажная "Pplus", всесезонная (1000мл/600гр) | шт | 143
Пена монтажная всесезонная RX-34 (1000мл/500гр) | шт | 138
Пена монтажная всесезонная (1000мл/790гр) CYCLONE | шт | 209
Пена монтажная летняя (1000мл/750мл) FOME PRO | шт | 225
Пена монтажная зимняя FOME PRO (1000мл/750мл) | шт | 236
Пена монтажная FOME PRO PREMIUM Fire Block Mounting Foam (1000мл/890г) | шт | 497
Пена пистолетная
Пена пистолетная "Pplus" PROFI всесезонная (1000мл/640гр) | шт | 201
Пена пистолетная ПРОФИ всезезонная (1000мл/820гр) CYCLONE | шт | 235
Пена пистолетная MEGA ПРОФИ всесезонная (1000мл/825мл) CYCLONE | шт | 259
Пена пистолетная FOME PRO PREMIUM 45л огнестойкая (1000мл/750мл) | шт | 514
Пена пистолетная "Pplus" MEGA 65л всезезонная (840мл), шт. | шт | 223
Пена пистолетная FOME PRO MEGA Power-Pac 65л (-21C) (1000мл/810мл) | шт | 276
Пена пистолетная FOME PRO MEGA 65л всесезонная (1000мл/750мл) | шт | 270
Силикон
Силикон Pplus Silicone, белый, 260 мл | шт | 111
Силикон Pplus Silicone, прозрачный, 260 мл | шт | 112
Силикон CYCLONE Silicone 12, белый, 280 мл | шт | 128
Силикон CYCLONE Silicone 12, прозрачный, 280 мл | шт | 128
Силикон CYCLONE Silicone, белый 50 мл | шт | 63
Силикон CYCLONE Silicone, прозрачный, 50 мл | шт | 63
Силикон FOME PRO Acetat Silicone 102E, белый, 310 мл | шт | 151
Силикон FOME PRO Acetat Silicone 102E, прозрачный, 310 мл | шт | 151
Силикон аквариумный FOME PRO Silicone aquarium, прозрачный 310мл | шт | 166
Самоклеящийся уплотнитель
Самоклеящийся уплотнитель CYCLONE D-профиль, белый, 100 м | шт | 9
Самоклеящийся уплотнитель CYCLONE D-профиль, коричневый, 100 м | шт | 9
Самоклеящийся уплотнитель промышленный CYCLONE D-профиль 14х12 черный, 40 м | шт | 27
Самоклеящийся уплотнитель промышленный CYCLONE D-профиль 10х12 черный, 50 м | шт | 20
Малярная лента
Малярная лента CYCLONE 19*45 М | шт | 27
Малярная лента CYCLONE 25*45 М | шт | 36
Малярная лента CYCLONE 30*45 М | шт | 40
Малярная лента CYCLONE 38*45 М | шт | 55
Малярная лента CYCLONE 48*45 М | шт | 69
Малярная лента CYCLONE 19*25 М | шт | 18
Малярная лента CYCLONE 25*25 М | шт | 20
Малярная лента CYCLONE 30*25 М | шт | 26
Малярная лента CYCLONE 38*25 М | шт | 35
Малярная лента CYCLONE 48*25 М | шт | 40
Клей
Клей для пластика и линолеума CYCLONE H-44, 100 мл | шт | 129
Клей Герметик FOME PRO, прозрачный, 70 мл | шт | 94
Клей Герметик FOME PRO, белый, 70 мл | шт | 94
Клей вместо гвоздей CYCLONE- 91, бежевый, 280 мл | шт | 106
Клей вместо гвоздей CYCLONE- 99, бежевый,280 мл | шт | 129
Клей вместо гвоздей CYCLONE- 92, белый, 280 мл | шт | 109
Клей вместо гвоздей CYCLONE- 96, кристально-прозрачный 280 мл | шт | 136
Пистолет для монтажной пены
Пистолет- выжиматель для герметика | шт | 69
Пистолет Pplus для монтажной пены | шт | 392
Пистолет CYCLONE для монтажной пены | шт | 522
Пистолет FOME PRO для монтажной пены | шт | 568
Герметик
Герметик кровельный CYCLONE Bitumen 69, черный, 280 мл | шт | 121
Герметик CYCLONE Kamin, черный, 280 мл | шт | 153
ПРАЙС ЛИСТ №10 На кровельные и гидроизоляционные материалы ООО Неон, 456000, Челябинск, Свердловский тракт 2 (351)737 53 25 (351)271 86 22 e-mail profnastil74@mail.ru partner.00@list.ru

## Крепеж
КРЕПЕЖ И СОПУТСТВУЮЩИЕ ТОВАРЫ
CROCO-110 | Наименование | Размер, мм | Цена руб/шт
| A- CROCO - 110 | 20
| A- CROCO - 110 | 50
| A- CROCO - 110 | 80
| A- CROCO - 110 | 100
| A- CROCO - 110 | 120
| A- CROCO - 110 | 150
| A- CROCO - 110 | 200
| A- CROCO - 110 | 250
| B- CROCO - 110 | 20
| B- CROCO - 110 | 50
| B- CROCO - 110 | 80
| B- CROCO - 110 | 100
| B- CROCO - 110 | 120
| B- CROCO - 110 | 150
| B- CROCO - 110 | 200
| B- CROCO - 110 | 250
| B- CROCO - 110 | 300
| B- CROCO - 110 | 350
| B- CROCO - 110 | 400
BIG-110 | Наименование | Размер, мм | Цена руб/шт
| BIG - 110 | 35
| BIG - 110 | 65
| BIG - 110 | 85
| BIG - 110 | 105
| BIG - 110 | 135
| BIG - 110 | 165
| BIG - 110 | 185
KLA шурупы-саморезы | Наименование | Размер, мм | Цена руб/шт
| KLA - 40 NO 1 | 40
| KLA -50 NO 1 | 50
| KLA -70 NO 1 | 70
| KLA -90 NO 1 | 90
| KLA -110 NO 1 | 110
| KLA -130 NO 1 | 130
| KLA -NO 3 | 50
| KLA -NO 3 | 70
| KLA -NO 3 | 90
Насадки для монтажа Croco-110 и Big-110 | Наименование | Размер, мм | Цена руб/шт
| 150- DOUBBLE PH NO 2 BITS | 150
| 200- DOUBBLE PH NO 2 BITS | 250
| 350- DOUBBLE PH NO 2 BITS | 350
| 500- DOUBBLE PH NO 2 BITS | 500
Дюбеля | Наименование | Размер, мм | Цена руб/шт
| KLA - 25 CONCRETE NAIL | 25
| KLA - 35 CONCRETE NAIL | 35
| KLA - 45 CONCRETE NAIL | 45
| KLA - 55 CONCRETE NAIL | 55
| KLA - 65 CONCRETE NAIL | 65
| KLA - 75 CONCRETE NAIL | 75
| KLA -85 CONCRETE NAIL | 85
| KLA - 95 CONCRETE NAIL | 95
| KLA - 105 CONCRETE NAIL | 105
| KLA - 115 CONCRETE NAIL | 115
| KLA - 125 CONCRETE NAIL | 125
| KLA - 135 CONCRETE NAIL | 135
| KLA - 145 CONCRETE NAIL | 145
| KLA - 155 CONCRETE NAIL | 155
| Наименование | Размер, мм | Цена руб/шт
Сверла и забойники для монтажа Croco -110 и Big-110 | СВЕРЛО 5/28
| НАСАДКА К ДРЕЛИ- 400 SDS + | 400
| НАСАДКА К ДРЕЛИ- 600 SDS + | 600
СВЕРЛО 5 X 060/120 SDS+
СВЕРЛО 5 X 100/160 SDS+
СВЕРЛО 5 X 150/200 SDS+
СВЕРЛО 5 X 230/300 SDS+
600 SDS+ ДОБОЙН. ДЛЯ ПЕРФОРАТОРА
CROCO-308 | Наименование | Размер, мм | Цена руб/шт
| CROCO - 308- 00+ 67035 * | 30
| CROCO - 308- 00+ 67065 * | 50
| CROCO - 308- 50+ 67085 * | 80
* -для коротких креплений дюбеля записываются отдельной строкой. Включены в стоимость
| CROCO - 308- 80 | 110
| CROCO - 308- 100 | 130
| CROCO - 308- 120 | 150
| CROCO - 308- 140 | 170
| CROCO - 308- 160 | 190
| CROCO - 308- 180 | 210
| CROCO - 308- 200 | 230
| CROCO - 308- 220 | 250
| CROCO - 308- 240 | 270
| CROCO - 308- 260 | 290
| CROCO - 308- 280 | 310
BIG - 308 | Наименование | Размер, мм | Цена руб/шт
| BIG - 308 | 85
| BIG - 308 | 105
| BIG - 308 | 125
| BIG - 308 | 145
| BIG - 308 | 165
| BIG - 308 | 185
| BIG - 308 | 205
Сверла и забойники для монтажа Croco-308 и Big-308 | СВЕРЛО (308) 8-13 x 370 SDS+
СВЕРЛО (308) 8 X150/200 SDS+
СВЕРЛО (308) 8 X250/300 SDS+ DRILL BIT
ЗАБОЙНОЕ УСТРОЙСТВО (308/512)
ШТЫРЬ ЗАБОЙНОГО УСТРОЙСТВА
ЗАБОЙНИК - 300 ММ
ЗАБОЙНИК - 480 ММ
POWER | Наименование | Размер, мм | Цена руб/шт
| A - POWER | 60
| A - POWER | 70
| A - POWER | 90
| A - POWER | 110
| A - POWER | 130
| A - POWER | 150
| A - POWER | 250
| A - POWER | 300
| B - POWER | 70
| B - POWER | 90
| B - POWER | 110
| B - POWER | 130
| B - POWER | 150
Насадки для монтажа Power | 2 x PH2 BITS -150 | 250
| 2 x PH2 BITS -250 | 400
| POWER BIT -250 | 250
| POWER BIT -400 | 400
Power длиной 60-90 мм засверливается насадками 90115, 90125 (диаметр 6,25 мм).
Остальные длины засверливаются насадками 90130, 90132 (диаметр 6 мм).
CROCO-512 | Наименование | Размер, мм | Цена руб/шт
| CROCO - 512 | 60
| CROCO - 512 | 80
| CROCO - 512 | 100
| CROCO - 512 | 120
| CROCO - 512 | 150
| CROCO - 512 | 170
| CROCO - 512 | 190
| CROCO - 512 | 210
| CROCO - 512 | 250
| CROCO - 512 | 300
| CROCO - 512 | 350
| CROCO - 512 | 400
| CROCO - 512 | 450
| CROCO - 512 | 500
СВЕРЛО ДЛЯ МОНТ. CROCO-512 12x400
СВЕРЛО ДЛЯ МОНТ. CROCO-512 12x600
ASKP | крепит легкие акустические плиты к дереву
| ASKP ACUOSTIC PLATES | 32
| ASKP ACUOSTIC PLATES | 45
| ASKP ACUOSTIC PLATES | 65
| ASKP ACUOSTIC PLATES | 85
VIKI-6 | крепит легкие акустические и изоляционные плиты к бетону.
Фланец 50 мм. Применять сверло 6мм.
Серые
| VIKI-6 50/20-30 | 50
| VIKI-6 70/40-50 | 70
| VIKI-6 90/60-70 | 90
| VIKI-6 110/80-90 | 110
| VIKI-6 130/110-110 | 130
| VIKI-6 150/120-130 | 150
Желтые
| VIKI-6 50/20-30 | 50
| VIKI-6 70/40-50 | 70
| VIKI-6 90/60-70 | 90
| VIKI-6 110/80-90 | 110
| VIKI-6 130/110-110 | 130
| VIKI-6 150/120-130 | 150
крепит легкие плиты к бетону
| OK FASTENER | 25-190
RKL | крепит одновременно кирпичную кладку и теплоизоляцию к каркасу
RKL с рифленым гвоздем 115 мм
RKL
TASSU | для укладки арматуры бетонных полов
| TASSU 30 | 25/35
| TASSU 40 | 35/45
| TASSU 50 | 50/60
| TASSU 80/100 | 80/100
Шайбы
| LSK | Ø 60
| FASTLOCK | Ø 80
Все предлагаемые материалы имеют необходимые сертификаты
Цены на продукцию указаны при условии 100% предоплаты и самовывоза
Ждем Вас с ПН-ПТ с 9-00 до 18-00 без перерыва на обед
ПРАЙС ЛИСТ №1 На кровельные и гидроизоляционные материалы Лист 1 из 22. Действует с 01.02.2008 г. ООО "Торговый Дом "Теплов и Сухов" Адрес: г. Пермь, ул. Рязанская, 19 Телефон/Факс (342) 290-34-90,228-70-08 E-mail: td@teplov.ru, WEB www.teplov.ru Магазин: г. Пермь, ул. Героев Хасана, 34 ТЦ "Чкаловский" Телефон/Факс (342) 290-71-33;215-52-38
ПРАЙС ЛИСТ №1 На кровельные и гидроизоляционные материалы Лист 1 из 24. Действует с 14.04.2008 г. ООО "Торговый Дом "Теплов и Сухов" Адрес: г. Пермь, ул. Рязанская, 19 Телефон/Факс (342) 290-34-90,228-70-08 E-mail: td@teplov.ru, WEB www.teplov.ru Магазин: г. Пермь, ул. Героев Хасана, 34 ТЦ "Чкаловский" Телефон/Факс (342) 290-71-33;215-52-38
ПРАЙС ЛИСТ №10 На кровельные и гидроизоляционные материалы