## Лист1
ТЕХНИЧЕСКИЕ УСЛОВИЯ НА ПОГОНАЖНЫЕ ИЗДЕЛИЯ ИЗ ХВОЙНЫХ ПОРОД | [5 empty] | УТВЕРЖДАЮ ДИРЕКТОР ООО "СТРОЙПРО" РЯГИН С. В
ПОРОКИ / СОРТ: | ЭКСТРА | ПРИМА | А | АВ | В | ВС | С
СУЧКИ ЖИВЫЕ | ДОПУСКАЕТСЯ НА КРОМКЕ, ЕСЛИ ПЕРЕКРЫВАЕТСЯ ПРИ СБОРКЕ ИЗДЕЛИЯ | ДОПУСКАЕТСЯ ДИАМЕТРОМ ДО 5 ММ 1 ШТ НА ПОГОННЫЙ МЕТР | ДОПУСКАЕТСЯ РАЗМЕРОМ ДО 1/5 ШИРИНЫ ДОСКИ БЕЗ ОГРАНИЧЕНИЙ | ДОПУСКАЕТСЯ РАЗМЕРОМ ДО 1/3 ШИРИНЫ ДОСКИ БЕЗ ОГРАНИЧЕНИЙ | ДОПУСКАЕТСЯ РАЗМЕРОМ ДО 1/3 ШИРИНЫ ДОСКИ БЕЗ ОГРАНИЧЕНИЙ | ДОПУСКАЕТСЯ БЕЗ ОГРАНИЧЕНИЙ | ДОПУСКАЕТСЯ БЕЗ ОГРАНИЧЕНИЙ
СУЧКИ ЧЕРНЫЕ | НЕТ | НЕТ | ДОПУСКАЕТСЯ ДИАМЕТРОМ ДО 8 ММ 1 ШТ НА ПОГОННЫЙ МЕТР | ДОПУСКАЕТСЯ | ДОПУСКАЕТСЯ | ДОПУСКАЕТСЯ | ДОПУСКАЕТСЯ БЕЗ ОГРАНИЧЕНИЙ
СУЧКИ ВЫПАВШИЕ | НЕТ | НЕТ | НЕТ | ДОПУСКАЕТСЯ НА КРОМКЕ НЕ ВЛИЯЮЩИЙ НА СБОРКУ ИЗДЕЛИЯ | ДОПУСКАЕТСЯ НА КРОМКЕ НЕ ВЛИЯЮЩИЙ НА СБОРКУ ИЗДЕЛИЯ | ДОПУСКАЕТСЯ | ДОПУСКАЕТСЯ БЕЗ ОГРАНИЧЕНИЙ
ТРЕЩИНЫ | НЕТ | НЕТ | ДОПУСКАЮТСЯ НЕ СКВОЗНЫЕ ДЛИНОЙ ДО 100 ММ, ТРЕЩИНЫ ПО ПЛАСТИ ДО 30 ММ НЕ БОЛЕЕ 3 ШТ ПО ДЛИНЕ ДОСКИ | ДОПУСКАЮТСЯ НЕ СКВОЗНЫЕ ДЛИНОЙ ДО 100 ММ, ТРЕЩИНЫ ПО ПЛАСТИ ДО 30 ММ НЕ БОЛЕЕ 5 ШТ ПО ДЛИНЕ ДОСКИ | ДОПУСКАЮТСЯ НЕ СКВОЗНЫЕ ДЛИНОЙ ДО 300 ММ В НАПРАВЛЕНИИ ВОЛОКОН, ТОРЦЕВЫЕ. ТРЕЩИНЫ ПО ПЛАСТИ ДО 50 ММ, НЕ БОЛЕЕ 5 ШТ ПО ДЛИНЕ ДОСКИ | ДОПУСКАЮТСЯ НЕ СКВОЗНЫЕ ДЛИНОЙ ДО 300 ММ В НАПРАВЛЕНИИ ВОЛОКОН, ТОРЦЕВЫЕ. ТРЕЩИНЫ ПО ПЛАСТИ ДО 50 ММ, НЕ БОЛЕЕ 8 ШТ ПО ДЛИНЕ ДОСКИ | ДОПУСКАЕТСЯ БЕЗ ОГРАНИЧЕНИЙ
СМОЛЯНЫЕ КАРМАШКИ | НЕТ | НЕТ | НЕТ | ДОПУСКАЕТСЯ БЕЗ ОГРАНИЧЕНИЙ | ДОПУСКАЕТСЯ БЕЗ ОГРАНИЧЕНИЙ | ДОПУСКАЕТСЯ БЕЗ ОГРАНИЧЕНИЙ | ДОПУСКАЕТСЯ БЕЗ ОГРАНИЧЕНИЙ
ЧЕРВОТОЧИНЫ | НЕТ | НЕТ | ДОПУСКАЕТСЯ ДО 3% ПЛОЩАДИ ИЗДЕЛИЯ | ДОПУСКАЕТСЯ ДО 5% ПЛОЩАДИ ИЗДЕЛИЯ | ДОПУСКАЕТСЯ ДО 10% ПЛОЩАДИ ИЗДЕЛИЯ | ДОПУСКАЕТСЯ ДО 20% ПЛОЩАДИ ИЗДЕЛИЯ | ДОПУСКАЕТСЯ БЕЗ ОГРАНИЧЕНИЙ
ВЫРЫВ, ВЫПИЛ, ВЫХВАТ,
ВМЯТИНА, СКОЛ, ЗАДИР, | НЕТ | НЕТ | ДОПУСКАЕТСЯ, ЕСЛИ ОНА ПЕРЕКРЫВАЕТСЯ ПРИ СБОРЕ | ДОПУСКАЕТСЯ ДО 5% ПЛОЩАДИ ИЗДЕЛИЯ | ДОПУСКАЕТСЯ ДО 10% ПЛОЩАДИ ИЗДЕЛИЯ | ДОПУСКАЕТСЯ ДО 20% ПЛОЩАДИ ИЗДЕЛИЯ | ДОПУСКАЕТСЯ БЕЗ ОГРАНИЧЕНИЙ
ВЫЩЕРБИНА.
СИНЕВА | НЕТ | НЕТ | НЕТ | ДОПУСКАЕТСЯ ДО 25% ПЛОЩАДИ ИЗДЕЛИЯ | ДОПУСКАЕТСЯ ДО 30% ПЛОЩАДИ ИЗДЕЛИЯ | ДОПУСКАЕТСЯ ДО 50% ПЛОЩАДИ ИЗДЕЛИЯ | ДОПУСКАЕТСЯ БЕЗ ОГРАНИЧЕНИЙ
НЕПРОСТРОГ | НЕТ | НЕТ | НЕТ | ДОПУСКАЕТСЯ ДО 5% ПЛОЩАДИ ИЗДЕЛИЯ | ДОПУСКАЕТСЯ ДО 10% ПЛОЩАДИ ИЗДЕЛИЯ | ДОПУСКАЕТСЯ ДО 15% ПЛОЩАДИ ИЗДЕЛИЯ | ДОПУСКАЕТСЯ БЕЗ ОГРАНИЧЕНИЙ
НЕЛИЦЕВАЯ ПОВЕРХНОСТЬ: допускает все из выше перечисленных пороков древесины. Влажность древесины Сосна, ель, пихта - 10% +/-2, Лиственница - 18% +/-2